## ALL_Data_KNIME
IDENTIFICATION & DESIGN | [11 empty] | PHYSIQUE / MÉCANIQUE | [13 empty] | FLUENCE & ÉTAT |  |  |  | ÉLECTRIQUE | [10 empty] | DÉGRADATION EOL/BOL | [8 empty] | THERMIQUE | [11 empty] | ACCEPTATION & QUALITÉ
ID Unique | Fabricant | Modèle | Référence DB / Source | Date Émission | Technologie | Nb Jonctions | Matériau de Base | Revêtement AR | Type Dispositif | N° Pièce | N° Plan | Dimensions (mm) | Aire Cellule (cm²) | Épaisseur (µm) | Tol. Épaisseur (µm) | Masse (mg/cm²) | Masse (g) | Épaisseur Contact | Design Grille | Config. Contacts | Verre de Protection | Matériau Interconnect. | Diode Bypass | Diode Vf @620mA (V) | Diode Ir @2.8V (µA) | Fluence (e/cm²) | Fluence Label | Type Radiation | Norme Radiation | Voc (mV) | Isc (mA) | Jsc (mA/cm²) | Vmp (mV) | Imp (mA) | Jmp (mA/cm²) | Pmp (mW) | FF (%) | η @1367 W/m² (%) | η @1353 W/m² (%) | η AM1.5G (%) | Ratio EOL/BOL Voc | Ratio EOL/BOL Isc | Ratio EOL/BOL Vmp | Ratio EOL/BOL Imp | Ratio EOL/BOL Jsc | Ratio EOL/BOL Jmp | Ratio EOL/BOL FF | Ratio EOL/BOL Pmp | Rétention Pmp (%) | ΔVoc/ΔT (mV/°C) | ΔIsc/ΔT (mA/°C) | ΔJsc/ΔT (µA/cm²/°C) | ΔVmp/ΔT (mV/°C) | ΔImp/ΔT (mA/°C) | ΔJmp/ΔT (µA/cm²/°C) | ΔPmp/ΔT (µW/cm²/°C) | ΔPmp/ΔT (%/°C) | Plage T Coefficients | Absorptance Solaire | Émittance | Vop (mV) | Iop avg (mA) | Iop min (mA) | Statut | Norme Test | Spectre | T Référence (°C) | Application | Absorptivité | Test Traction | Qualification ECSS | Niveau MRL | Niveau TRL | Références QTR | Notes / Remarques
AS-4G32C-BOL | AZUR SPACE | 4G32C-Advanced | DB 0005979-01-00 | 2019-05-08 | Quadruple Junction GaAs | 4 | AlInGaP/AlInGaAs/InGaAs/Ge on Ge | TiOx/Al2O3 | Bare Cell |  |  | 40×80 ±0.1 | 30.18 | 110 | 12 |  |  | 4–6.2 (Ag/Au) |  |  |  |  | External (required) |  |  | 0 | BOL | 1 MeV e- |  | 3451 | 457.6 |  | 3025 | 433.5 |  | 1311.3 | 83.04 | 31.8 | [9 empty] | 1 | 100 | -8.4 | 0.07 |  | -8.6 | 0.03 |  |  |  | BOL |  |  | 2900 | 438 | 418 | Qualified | PS_4G32_PTB_2016-09-13 | AMO WRC 1367 W/m² | 25 |  | ≤0.91 (CMX 100 AR) | >1.6N @45° welding
AS-4G32C-5E14 | AZUR SPACE | 4G32C-Advanced | DB 0005979-01-00 | 2019-05-08 | Quadruple Junction GaAs | 4 | AlInGaP/AlInGaAs/InGaAs/Ge on Ge | TiOx/Al2O3 | Bare Cell |  |  | 40×80 ±0.1 | 30.18 | 110 | 12 |  |  | 4–6.2 (Ag/Au) |  |  |  |  | External (required) |  |  | 500000000000000 | 5E14 | 1 MeV e- |  | 3292 | 453.3 |  | 2866 | 428 |  | 1226.6 | 82.2 | 29.7 | [9 empty] | 0.9354 | 93.54 | -8.8 | 0.14 |  | -9 | 0.07 |  |  |  | 5E14 |  |  | 2900 | 438 | 418 | Qualified | PS_4G32_PTB_2016-09-13 | AMO WRC 1367 W/m² | 25 |  | ≤0.91 (CMX 100 AR) | >1.6N @45° welding
AS-4G32C-1E15 | AZUR SPACE | 4G32C-Advanced | DB 0005979-01-00 | 2019-05-08 | Quadruple Junction GaAs | 4 | AlInGaP/AlInGaAs/InGaAs/Ge on Ge | TiOx/Al2O3 | Bare Cell |  |  | 40×80 ±0.1 | 30.18 | 110 | 12 |  |  | 4–6.2 (Ag/Au) |  |  |  |  | External (required) |  |  | 1000000000000000 | 1E15 | 1 MeV e- |  | 3227 | 451.5 |  | 2793 | 423.8 |  | 1183.7 | 81.24 | 28.7 | [9 empty] | 0.9026 | 90.26 | -8.9 | 0.14 |  | -9 | 0.07 |  |  |  | 1E15 |  |  | 2900 | 438 | 418 | Qualified | PS_4G32_PTB_2016-09-13 | AMO WRC 1367 W/m² | 25 |  | ≤0.91 (CMX 100 AR) | >1.6N @45° welding
AS-4G32C-3E15 | AZUR SPACE | 4G32C-Advanced | DB 0005979-01-00 | 2019-05-08 | Quadruple Junction GaAs | 4 | AlInGaP/AlInGaAs/InGaAs/Ge on Ge | TiOx/Al2O3 | Bare Cell |  |  | 40×80 ±0.1 | 30.18 | 110 | 12 |  |  | 4–6.2 (Ag/Au) |  |  |  |  | External (required) |  |  | 3000000000000000 | 3E15 | 1 MeV e- |  | 3120 | 423.8 |  | 2700 | 394 |  | 1063.8 | 80.45 | 25.8 | [9 empty] | 0.8112 | 81.12 | -9.1 | 0.25 |  | -9.3 | 0.24 |  |  |  | 3E15 |  |  | 2900 | 438 | 418 | Qualified | PS_4G32_PTB_2016-09-13 | AMO WRC 1367 W/m² | 25 |  | ≤0.91 (CMX 100 AR) | >1.6N @45° welding
AS-4G32C-1E16 | AZUR SPACE | 4G32C-Advanced | DB 0005979-01-00 | 2019-05-08 | Quadruple Junction GaAs | 4 | AlInGaP/AlInGaAs/InGaAs/Ge on Ge | TiOx/Al2O3 | Bare Cell |  |  | 40×80 ±0.1 | 30.18 | 110 | 12 |  |  | 4–6.2 (Ag/Au) |  |  |  |  | External (required) |  |  | 10000000000000000 | 1E16 | 1 MeV e- |  | 2955 | 365.1 |  | 2581 | 320.9 |  | 828.2 | 76.77 | 20.1 | [9 empty] | 0.6316 | 63.16 | -9.5 | 0.34 |  | -9.8 | 0.46 |  |  |  | 1E16 |  |  | 2900 | 438 | 418 | Qualified | PS_4G32_PTB_2016-09-13 | AMO WRC 1367 W/m² | 25 |  | ≤0.91 (CMX 100 AR) | >1.6N @45° welding
AS-S32-BOL | AZUR SPACE | S32 Silicon | DB 0002162-00-03 | 2016-08-19 | Silicon | 1 | CZ Silicon <1-0-0> | TiOx/Al2O3 | Bare Cell |  |  | 74.0×31.9 ±0.1 | 23.61 | 130 | 30 | ≤32 |  |  | Improved Grid 3 contact pads |  |  |  | Integrated Zener |  |  | 0 | BOL | 1 MeV e- |  | 628 | 1081.3 |  | 528 | 1024.7 |  | 541 | 79.67 | 16.9 | [9 empty] | 1 | 100 | -2.02 |  |  | -2.07 |  |  |  |  | BOL | [5 empty] | Qualified | CNES 01-23MV1 | AMO 135.3 mW/cm² | 28 |  | ≤0.78 (CMX 100 AR/IRR) | >5N @45° 35µm Ag
AS-S32-3E14 | AZUR SPACE | S32 Silicon | DB 0002162-00-03 | 2016-08-19 | Silicon | 1 | CZ Silicon <1-0-0> | TiOx/Al2O3 | Bare Cell |  |  | 74.0×31.9 ±0.1 | 23.61 | 130 | 30 | ≤32 |  |  | Improved Grid 3 contact pads |  |  |  | Integrated Zener |  |  | 300000000000000 | 3E14 | 1 MeV e- |  | 571.48 | 951.6 |  | 480.48 | 901.7 |  | 433.3 | 79.67 | 13.52 | [9 empty] | 0.8 | 80 | -2.14 |  |  | -2.22 |  |  |  |  | 3E14 | [5 empty] | Qualified | CNES 01-23MV1 | AMO 135.3 mW/cm² | 28 |  | ≤0.78 (CMX 100 AR/IRR) | >5N @45° 35µm Ag
AS-S32-1E15 | AZUR SPACE | S32 Silicon | DB 0002162-00-03 | 2016-08-19 | Silicon | 1 | CZ Silicon <1-0-0> | TiOx/Al2O3 | Bare Cell |  |  | 74.0×31.9 ±0.1 | 23.61 | 130 | 30 | ≤32 |  |  | Improved Grid 3 contact pads |  |  |  | Integrated Zener |  |  | 1000000000000000 | 1E15 | 1 MeV e- |  | 558.92 | 919.1 |  | 469.92 | 860.7 |  | 404.5 | 78.73 | 12.506 | [9 empty] | 0.74 | 74 | -2.17 |  |  | -2.19 |  |  |  |  | 1E15 | [5 empty] | Qualified | CNES 01-23MV1 | AMO 135.3 mW/cm² | 28 |  | ≤0.78 (CMX 100 AR/IRR) | >5N @45° 35µm Ag
AS-S32-3E15 | AZUR SPACE | S32 Silicon | DB 0002162-00-03 | 2016-08-19 | Silicon | 1 | CZ Silicon <1-0-0> | TiOx/Al2O3 | Bare Cell |  |  | 74.0×31.9 ±0.1 | 23.61 | 130 | 30 | ≤32 |  |  | Improved Grid 3 contact pads |  |  |  | Integrated Zener |  |  | 3000000000000000 | 3E15 | 1 MeV e- |  | 533.8 | 821.8 |  | 443.52 | 768.5 |  | 340.8 | 77.7 | 10.816 | [9 empty] | 0.64 | 64 | -2.2 |  |  | -2.25 |  |  |  |  | 3E15 | [5 empty] | Qualified | CNES 01-23MV1 | AMO 135.3 mW/cm² | 28 |  | ≤0.78 (CMX 100 AR/IRR) | >5N @45° 35µm Ag
BP-MSX60-BOL | BP Solar | BP MSX 60 | B4369027-31E5-499D-A541-13E8441ED597.pdf (01-4001-2 2/02) |  | Silicon (Multicrystalline Module) | 1 | Multicrystalline Silicon |  | Module (36 cells) | [16 empty] | 0 | BOL | [20 empty] | 1 | 100 | [7 empty] | -0.5 | [7 empty] | IEC 61215, UL listed, TÜV Class II | AM1.5 1000 W/m² | 25 | Terrestrial module | [6 empty] | Module terrestrial 60W. Stabilization ~3% dégradation premiers mois
AS-3G30-4x8-CELL-BOL | AZUR SPACE | 3G30-Advanced (4x8) | DB 00010891-01 | 2025-04-11 | Triple Junction GaAs | 3 | InGaP/GaAs/Ge on Ge | TiO2/Al2O3 | Cell (Bare) | 81441 | ZP-0004672 | 40.00(±0.1) × 80.00(±0.1) | 30.18 | 150 | 20 | ≤86 | 2.6 | n/a |  | 2x front side pads + bypass diode pad | n/a |  | External Si (compatible) |  |  | 0 | BOL | 1 MeV e- |  | 2700 | 520 |  | 2411 | 504 |  | 1215.1 | 86.55 | 29.5 | 29.8 | [8 empty] | 1 | 100 | -6.2 | 0.36 |  | -6.7 | 0.24 |  |  |  | BOL | [5 empty] | Qualified | CASOLBA 2005 (05-20MV1) | AMO WRC 1367 W/m² | 28 |  |  |  | ECSS-E-ST-20-08C Rev.1 | 10 | 9 | QTR 3558-00-01, QTR 4151-01-01, QTR 4761-01-01
AS-3G30-4x8-CIC-BOL | AZUR SPACE | 3G30-Advanced (4x8) | DB 00010891-01 | 2025-04-11 | Triple Junction GaAs | 3 | InGaP/GaAs/Ge on Ge | TiO2/Al2O3 | CIC (Assembly) | 81442 | ZP-0004289 | 40.15(±0.05) × 80.15(±0.05) | 31.13 | 290 | 50 | ≤118 | 3.6 |  |  | 3x interconnects (Out-of-Plane) | 100µm AR coated | Silver (Ag) coated Kovar | Corner-mounted Si (included) | ≤0.8 (T=25°C±3°C) |  | 0 | BOL | 1 MeV e- |  | 2700 | 515 |  | 2411 | 499 |  | 1203.1 | 86.52 | 29.2 | 29.5 | [8 empty] | 1 | 100 | -6.2 | 0.36 |  | -6.7 | 0.24 |  |  |  | BOL | [5 empty] | Qualified | CASOLBA 2005 (05-20MV1) | AMO WRC 1367 W/m² | 28 |  | ≤0.91 (100µm AR coverglass) |  | ECSS-E-ST-20-08C Rev.1 | 10 | 9 | QTR 3558-00-01, QTR 4151-01-01, QTR 4761-01-01
AS-3G30-4x8-CELL-5E13 | AZUR SPACE | 3G30-Advanced (4x8) | DB 00010891-01 | 2025-04-11 | Triple Junction GaAs | 3 | InGaP/GaAs/Ge on Ge | TiO2/Al2O3 | Cell (Bare) | 81441 | ZP-0004672 | 40.00(±0.1) × 80.00(±0.1) | 30.18 | 150 | 20 | ≤86 | 2.6 | n/a |  | 2x front side pads + bypass diode pad | n/a |  | External Si (compatible) |  |  | 50000000000000 | 5E13 | 1 MeV e- |  | 2633 | 518 |  | 2336 | 501 |  | 1170.3 | 85.81 | 28.4 | 28.7 | [8 empty] | 0.9631 | 96.31 | -6.2 | 0.36 |  | -6.7 | 0.24 |  |  |  | BOL | [5 empty] | Qualified | CASOLBA 2005 (05-20MV1) | AMO WRC 1367 W/m² | 28 |  |  |  | ECSS-E-ST-20-08C Rev.1 | 10 | 9 | QTR 3558-00-01, QTR 4151-01-01, QTR 4761-01-01
AS-3G30-4x8-CIC-5E13 | AZUR SPACE | 3G30-Advanced (4x8) | DB 00010891-01 | 2025-04-11 | Triple Junction GaAs | 3 | InGaP/GaAs/Ge on Ge | TiO2/Al2O3 | CIC (Assembly) | 81442 | ZP-0004289 | 40.15(±0.05) × 80.15(±0.05) | 31.13 | 290 | 50 | ≤118 | 3.6 |  |  | 3x interconnects (Out-of-Plane) | 100µm AR coated | Silver (Ag) coated Kovar | Corner-mounted Si (included) | ≤0.8 (T=25°C±3°C) |  | 50000000000000 | 5E13 | 1 MeV e- |  | 2633 | 513 |  | 2336 | 496 |  | 1158.7 | 85.78 | 28.1 | 28.4 | [8 empty] | 0.9631 | 96.31 | -6.2 | 0.36 |  | -6.7 | 0.24 |  |  |  | BOL | [5 empty] | Qualified | CASOLBA 2005 (05-20MV1) | AMO WRC 1367 W/m² | 28 |  | ≤0.91 (100µm AR coverglass) |  | ECSS-E-ST-20-08C Rev.1 | 10 | 9 | QTR 3558-00-01, QTR 4151-01-01, QTR 4761-01-01
AS-3G30-4x8-CELL-2.5E14 | AZUR SPACE | 3G30-Advanced (4x8) | DB 00010891-01 | 2025-04-11 | Triple Junction GaAs | 3 | InGaP/GaAs/Ge on Ge | TiO2/Al2O3 | Cell (Bare) | 81441 | ZP-0004672 | 40.00(±0.1) × 80.00(±0.1) | 30.18 | 150 | 20 | ≤86 | 2.6 | n/a |  | 2x front side pads + bypass diode pad | n/a |  | External Si (compatible) |  |  | 250000000000000 | 2.5E14 | 1 MeV e- |  | 2584 | 517 |  | 2298 | 500 |  | 1149 | 86.01 | 27.8 | 28.1 | [8 empty] | 0.9456 | 94.56 | -6.5 | 0.33 |  | -6.8 | 0.2 |  |  |  | 2.5E14 | [5 empty] | Qualified | CASOLBA 2005 (05-20MV1) | AMO WRC 1367 W/m² | 28 |  |  |  | ECSS-E-ST-20-08C Rev.1 | 10 | 9 | QTR 3558-00-01, QTR 4151-01-01, QTR 4761-01-01
AS-3G30-4x8-CIC-2.5E14 | AZUR SPACE | 3G30-Advanced (4x8) | DB 00010891-01 | 2025-04-11 | Triple Junction GaAs | 3 | InGaP/GaAs/Ge on Ge | TiO2/Al2O3 | CIC (Assembly) | 81442 | ZP-0004289 | 40.15(±0.05) × 80.15(±0.05) | 31.13 | 290 | 50 | ≤118 | 3.6 |  |  | 3x interconnects (Out-of-Plane) | 100µm AR coated | Silver (Ag) coated Kovar | Corner-mounted Si (included) | ≤0.8 (T=25°C±3°C) |  | 250000000000000 | 2.5E14 | 1 MeV e- |  | 2584 | 512 |  | 2298 | 495 |  | 1137.5 | 85.98 | 27.6 | 27.9 | [8 empty] | 0.9455 | 94.55 | -6.5 | 0.33 |  | -6.8 | 0.2 |  |  |  | 2.5E14 | [5 empty] | Qualified | CASOLBA 2005 (05-20MV1) | AMO WRC 1367 W/m² | 28 |  | ≤0.91 (100µm AR coverglass) |  | ECSS-E-ST-20-08C Rev.1 | 10 | 9 | QTR 3558-00-01, QTR 4151-01-01, QTR 4761-01-01
AS-3G30-4x8-CELL-5E14 | AZUR SPACE | 3G30-Advanced (4x8) | DB 00010891-01 | 2025-04-11 | Triple Junction GaAs | 3 | InGaP/GaAs/Ge on Ge | TiO2/Al2O3 | Cell (Bare) | 81441 | ZP-0004672 | 40.00(±0.1) × 80.00(±0.1) | 30.18 | 150 | 20 | ≤86 | 2.6 | n/a |  | 2x front side pads + bypass diode pad | n/a |  | External Si (compatible) |  |  | 500000000000000 | 5E14 | 1 MeV e- |  | 2552 | 516 |  | 2262 | 498 |  | 1126.5 | 85.54 | 27.3 | 27.6 | [8 empty] | 0.927 | 92.7 | -6.6 | 0.35 |  | -7.1 | 0.24 |  |  |  | 5E14 | [5 empty] | Qualified | CASOLBA 2005 (05-20MV1) | AMO WRC 1367 W/m² | 28 |  |  |  | ECSS-E-ST-20-08C Rev.1 | 10 | 9 | QTR 3558-00-01, QTR 4151-01-01, QTR 4761-01-01
AS-3G30-4x8-CIC-5E14 | AZUR SPACE | 3G30-Advanced (4x8) | DB 00010891-01 | 2025-04-11 | Triple Junction GaAs | 3 | InGaP/GaAs/Ge on Ge | TiO2/Al2O3 | CIC (Assembly) | 81442 | ZP-0004289 | 40.15(±0.05) × 80.15(±0.05) | 31.13 | 290 | 50 | ≤118 | 3.6 |  |  | 3x interconnects (Out-of-Plane) | 100µm AR coated | Silver (Ag) coated Kovar | Corner-mounted Si (included) | ≤0.8 (T=25°C±3°C) |  | 500000000000000 | 5E14 | 1 MeV e- |  | 2552 | 511 |  | 2262 | 494 |  | 1117.4 | 85.69 | 27.1 | 27.3 | [8 empty] | 0.9288 | 92.88 | -6.6 | 0.35 |  | -7.1 | 0.24 |  |  |  | 5E14 | [5 empty] | Qualified | CASOLBA 2005 (05-20MV1) | AMO WRC 1367 W/m² | 28 |  | ≤0.91 (100µm AR coverglass) |  | ECSS-E-ST-20-08C Rev.1 | 10 | 9 | QTR 3558-00-01, QTR 4151-01-01, QTR 4761-01-01
AS-3G30-4x8-CELL-1E15 | AZUR SPACE | 3G30-Advanced (4x8) | DB 00010891-01 | 2025-04-11 | Triple Junction GaAs | 3 | InGaP/GaAs/Ge on Ge | TiO2/Al2O3 | Cell (Bare) | 81441 | ZP-0004672 | 40.00(±0.1) × 80.00(±0.1) | 30.18 | 150 | 20 | ≤86 | 2.6 | n/a |  | 2x front side pads + bypass diode pad | n/a |  | External Si (compatible) |  |  | 1000000000000000 | 1E15 | 1 MeV e- |  | 2519 | 501 |  | 2230 | 484 |  | 1079.3 | 85.52 | 26.2 | 26.5 | [8 empty] | 0.8882 | 88.82 | -6.7 | 0.38 |  | -7.2 | 0.28 |  |  |  | 1E15 | [5 empty] | Qualified | CASOLBA 2005 (05-20MV1) | AMO WRC 1367 W/m² | 28 |  |  |  | ECSS-E-ST-20-08C Rev.1 | 10 | 9 | QTR 3558-00-01, QTR 4151-01-01, QTR 4761-01-01
AS-3G30-4x8-CIC-1E15 | AZUR SPACE | 3G30-Advanced (4x8) | DB 00010891-01 | 2025-04-11 | Triple Junction GaAs | 3 | InGaP/GaAs/Ge on Ge | TiO2/Al2O3 | CIC (Assembly) | 81442 | ZP-0004289 | 40.15(±0.05) × 80.15(±0.05) | 31.13 | 290 | 50 | ≤118 | 3.6 |  |  | 3x interconnects (Out-of-Plane) | 100µm AR coated | Silver (Ag) coated Kovar | Corner-mounted Si (included) | ≤0.8 (T=25°C±3°C) |  | 1000000000000000 | 1E15 | 1 MeV e- |  | 2519 | 496 |  | 2230 | 480 |  | 1070.4 | 85.67 | 25.9 | 26.2 | [8 empty] | 0.8897 | 88.97 | -6.7 | 0.38 |  | -7.2 | 0.28 |  |  |  | 1E15 | [5 empty] | Qualified | CASOLBA 2005 (05-20MV1) | AMO WRC 1367 W/m² | 28 |  | ≤0.91 (100µm AR coverglass) |  | ECSS-E-ST-20-08C Rev.1 | 10 | 9 | QTR 3558-00-01, QTR 4151-01-01, QTR 4761-01-01
AS-3G30-4x8-CELL-1E16 | AZUR SPACE | 3G30-Advanced (4x8) | DB 00010891-01 | 2025-04-11 | Triple Junction GaAs | 3 | InGaP/GaAs/Ge on Ge | TiO2/Al2O3 | Cell (Bare) | 81441 | ZP-0004672 | 40.00(±0.1) × 80.00(±0.1) | 30.18 | 150 | 20 | ≤86 | 2.6 | n/a |  | 2x front side pads + bypass diode pad | n/a |  | External Si (compatible) |  |  | 10000000000000000 | 1E16 | 1 MeV e- |  | 2341 | 398 |  | 2127 | 360 |  | 765.7 | 82.18 | 18.6 | 18.7 | [8 empty] | 0.6301 | 63.01 | [8 empty] | N/A | [5 empty] | Qualified | CASOLBA 2005 (05-20MV1) | AMO WRC 1367 W/m² | 28 |  |  |  | ECSS-E-ST-20-08C Rev.1 | 10 | 9 | QTR 3558-00-01, QTR 4151-01-01, QTR 4761-01-01
AS-3G30-4x8-CIC-1E16 | AZUR SPACE | 3G30-Advanced (4x8) | DB 00010891-01 | 2025-04-11 | Triple Junction GaAs | 3 | InGaP/GaAs/Ge on Ge | TiO2/Al2O3 | CIC (Assembly) | 81442 | ZP-0004289 | 40.15(±0.05) × 80.15(±0.05) | 31.13 | 290 | 50 | ≤118 | 3.6 |  |  | 3x interconnects (Out-of-Plane) | 100µm AR coated | Silver (Ag) coated Kovar | Corner-mounted Si (included) | ≤0.8 (T=25°C±3°C) |  | 10000000000000000 | 1E16 | 1 MeV e- |  | 2341 | 394 |  | 2127 | 356 |  | 757.2 | 82.1 | 18.4 | 18.6 | [8 empty] | 0.6294 | 62.94 | [8 empty] | N/A | [5 empty] | Qualified | CASOLBA 2005 (05-20MV1) | AMO WRC 1367 W/m² | 28 |  | ≤0.91 (100µm AR coverglass) |  | ECSS-E-ST-20-08C Rev.1 | 10 | 9 | QTR 3558-00-01, QTR 4151-01-01, QTR 4761-01-01
AS-3G30C-384-BOL | AZUR SPACE | 3G30C-Advanced | DB 0003384-01-02 | 2016-08-19 | Triple Junction GaAs | 3 | InGaP/GaAs/Ge on Ge | TiOx/Al2O3 | Bare Cell |  |  | 40×80 ±0.1 | 30.18 | 150 | 20 | ≤86 |  | 4–10 (Ag/Au) | 3 contact pads |  |  |  | Integrated | ≤2.5 | ≤100 | 0 | BOL | 1 MeV e- |  | 2700 | 520.2 |  | 2411 | 504.4 |  | 1216.1 | 86.58 | 29.5 | 29.8 | [8 empty] | 1 | 100 | -6.2 | 0.36 |  | -6.7 | 0.24 |  |  |  | BOL |  |  | 2350 | 505 | 475 | Qualified | CASOLBA 2005 (05-20MV1) | AMO WRC 1367 W/m² | 28 |  | ≤0.91 (CMX 100 AR) | >1.6N @45° 12.5µm Ag
AS-3G30C-429-BOL | AZUR SPACE | 3G30C-Advanced | DB 0003429-01-01 | 2016-08-19 | Triple Junction GaAs | 3 | GaInP/GaAs/Ge on Ge | TiOx/Al2O3 | Bare Cell |  |  | 40×80 ±0.1 | 30.18 | 150 | 20 | ≤86 |  | 4–10 (Ag/Au) | 2 contact pads |  |  |  | External (required) |  |  | 0 | BOL | 1 MeV e- |  | 2700 | 520.2 |  | 2411 | 504.4 |  | 1216.1 | 86.58 | 29.5 | 29.8 | [8 empty] | 1 | 100 | -6.2 | 0.36 |  | -6.7 | 0.24 |  |  |  | BOL |  |  | 2350 | 505 | 475 | Qualified | CASOLBA 2005 (05-20MV1) | AMO WRC 1367 W/m² | 28 |  | ≤0.91 (CMX 100 AR) | >1.6N @45° 12.5µm Ag |  |  |  |  | Même technologie 3G30C-Adv que DB 0003384 mais grille 2 pads vs 3 pads
AS-3G30C-6050-BOL | AZUR SPACE | 3G30C-Advanced | DB 0006050-01-00 | 2019-05-06 | Triple Junction GaAs | 3 | InGaP/GaAs/Ge on Ge | TiOx/Al2O3 | Bare Cell |  |  | 39.55×68.98 ±0.05 | 26.51 | 150 | 20 |  | ≤2.35 | 4–10 (Ag/Au) |  |  |  |  | External (required) |  |  | 0 | BOL | 1 MeV e- |  | 2700 | 457 |  | 2411 | 442.8 |  | 1067.6 | 86.52 | 29.5 | 29.8 | [8 empty] | 1 | 100 | -6.2 | 0.32 |  | -6.7 | 0.21 |  |  |  | BOL |  |  | 2350 | 444 | 417 | Qualified 3G30 Technology | CASOLBA 2005 (05-20MV1) | AMO WRC 1367 W/m² | 28 |  | ≤0.91 (CMX 100 AR) | >1.6N @45° 12.5µm Ag |  |  |  |  | Même techno 3G30C mais format 26.51cm² (39.55×68.98mm) vs 30.18cm²
AS-3G30C-384-2E14 | AZUR SPACE | 3G30C-Advanced | DB 0003384-01-02 | 2016-08-19 | Triple Junction GaAs | 3 | InGaP/GaAs/Ge on Ge | TiOx/Al2O3 | Bare Cell |  |  | 40×80 ±0.1 | 30.18 | 150 | 20 | ≤86 |  | 4–10 (Ag/Au) | 3 contact pads |  |  |  | Integrated |  |  | 250000000000000 | 2.5E14 | 1 MeV e- |  | 2616 | 518.5 |  | 2345 | 503.2 |  | 1180 | 87 | 28.6 | 28.9 | [8 empty] | 0.9703 | 97.03 | -6.5 | 0.33 |  | -6.8 | 0.2 |  |  |  | 2E14 |  |  | 2350 | 505 | 475 | Qualified | CASOLBA 2005 (05-20MV1) | AMO WRC 1367 W/m² | 28 |  | ≤0.91 (CMX 100 AR)
AS-3G30C-429-2E14 | AZUR SPACE | 3G30C-Advanced | DB 0003429-01-01 | 2016-08-19 | Triple Junction GaAs | 3 | GaInP/GaAs/Ge on Ge | TiOx/Al2O3 | Bare Cell |  |  | 40×80 ±0.1 | 30.18 | 150 |  | ≤86 |  |  | 2 contact pads |  |  |  | External (required) |  |  | 250000000000000 | 2.5E14 | 1 MeV e- |  | 2616 | 518.5 |  | 2345 | 503.2 |  | 1180 | 87 | 28.6 | 28.9 | [8 empty] | 0.9703 | 97.03 | -6.5 | 0.33 |  | -6.8 | 0.2 |  |  |  | 2.5E14 | [5 empty] | Qualified | CASOLBA 2005 (05-20MV1) | AMO WRC 1367 W/m² | 28
AS-3G30C-6050-2E14 | AZUR SPACE | 3G30C-Advanced | DB 0006050-01-00 | 2019-05-06 | Triple Junction GaAs | 3 | InGaP/GaAs/Ge on Ge |  | Bare Cell |  |  |  | 26.51 | 150 | [11 empty] | 250000000000000 | 2.5E14 | 1 MeV e- |  | 2616 | 455.5 |  | 2345 | 442.1 |  | 1036.7 | 87 | 28.6 | 28.9 | [8 empty] | 0.9711 | 97.11 | -6.5 | 0.29 |  | -6.8 | 0.18 | [12 empty] | 28
AS-3G30C-384-5E14 | AZUR SPACE | 3G30C-Advanced | DB 0003384-01-02 | 2016-08-19 | Triple Junction GaAs | 3 | InGaP/GaAs/Ge on Ge | TiOx/Al2O3 | Bare Cell |  |  | 40×80 ±0.1 | 30.18 | 150 |  | ≤86 |  |  | 3 contact pads |  |  |  | Integrated |  |  | 500000000000000 | 5E14 | 1 MeV e- |  | 2564 | 514 |  | 2290 | 500.6 |  | 1146.4 | 86.99 | 27.8 | 28.1 | [8 empty] | 0.9427 | 94.27 | -6.6 | 0.35 |  | -7.1 | 0.24 |  |  |  | 5E14 | [5 empty] | Qualified | CASOLBA 2005 (05-20MV1) | AMO WRC 1367 W/m² | 28
AS-3G30C-429-5E14 | AZUR SPACE | 3G30C-Advanced | DB 0003429-01-01 |  | Triple Junction GaAs | 3 | GaInP/GaAs/Ge on Ge |  | Bare Cell |  |  |  | 30.18 | 150 |  |  |  |  | 2 contact pads |  |  |  | External (required) |  |  | 500000000000000 | 5E14 | 1 MeV e- |  | 2564 | 514 |  | 2290 | 500.6 |  | 1146.4 | 86.99 | 27.8 | 28.1 | [8 empty] | 0.9427 | 94.27 | -6.6 | 0.35 |  | -7.1 | 0.24 | [12 empty] | 28
AS-3G30C-6050-5E14 | AZUR SPACE | 3G30C-Advanced | DB 0006050-01-00 |  | Triple Junction GaAs | 3 |  |  | Bare Cell |  |  |  | 26.51 | 150 | [11 empty] | 500000000000000 | 5E14 | 1 MeV e- |  | 2564 | 451.6 |  | 2290 | 439.8 |  | 1007.1 | 86.98 | 27.8 | 28.1 | [8 empty] | 0.9434 | 94.34 | -6.6 | 0.31 |  | -7.1 | 0.21 | [12 empty] | 28
AS-3G30C-384-1E15 | AZUR SPACE | 3G30C-Advanced | DB 0003384-01-02 | 2016-08-19 | Triple Junction GaAs | 3 | InGaP/GaAs/Ge on Ge | TiOx/Al2O3 | Bare Cell |  |  | 40×80 ±0.1 | 30.18 | 150 |  | ≤86 |  |  | 3 contact pads |  |  |  | Integrated |  |  | 1000000000000000 | 1E15 | 1 MeV e- |  | 2522 | 501.9 |  | 2246 | 486.6 |  | 1092.9 | 86.34 | 26.5 | 26.8 | [8 empty] | 0.8987 | 89.87 | -6.7 | 0.38 |  | -7.2 | 0.28 |  |  |  | 1E15 | [5 empty] | Qualified | CASOLBA 2005 (05-20MV1) | AMO WRC 1367 W/m² | 28
AS-3G30C-429-1E15 | AZUR SPACE | 3G30C-Advanced | DB 0003429-01-01 |  | Triple Junction GaAs | 3 | GaInP/GaAs/Ge on Ge |  | Bare Cell |  |  |  | 30.18 | 150 |  |  |  |  | 2 contact pads | [6 empty] | 1000000000000000 | 1E15 | 1 MeV e- |  | 2522 | 501.9 |  | 2246 | 486.6 |  | 1092.9 | 86.34 | 26.5 | 26.8 | [8 empty] | 0.8987 | 89.87 | -6.7 | 0.38 |  | -7.2 | 0.28 | [12 empty] | 28
AS-3G30C-6050-1E15 | AZUR SPACE | 3G30C-Advanced | DB 0006050-01-00 |  | Triple Junction GaAs | 3 |  |  | Bare Cell |  |  |  | 26.51 | 150 | [11 empty] | 1000000000000000 | 1E15 | 1 MeV e- |  | 2522 | 440.9 |  | 2246 | 427.5 |  | 960.2 | 86.35 | 26.5 | 26.8 | [8 empty] | 0.8994 | 89.94 | -6.7 | 0.33 |  | -7.2 | 0.25 | [12 empty] | 28
AS-3T34A-BOL | AZUR SPACE | 3T34A | DB 0003569-02-00 | 2019-02-26 | Triple Junction GaAs | 3 | InGaP/GaAs/Ge on Ge | TiOx/Al2O3 | Assembly (SCA) |  |  | 40.15×80.15 ±0.1 | 30.18 | 280 | 25 | ≤116 |  |  |  | 3x front side + 1x diode | CMX 100 (100µm) | Kovar, Ag | Integrated |  |  | 0 | BOL |  |  | 2679 | 441 |  | 2440 | 424 |  | 1035 | 87.57 | 34.3 | [9 empty] | 1 | 100 | -6 | 0.32 |  | -6.1 | 0.28 |  |  |  | BOL (25-80°C) |  |  | 2300 | 435 | 420 | Qualified (terrestrial adaptation) |  | AM1.5g ASTM-G173-03, 1000 W/m² | 25 | Terrestrial (adapted from space) | ≤0.91 (CMX 100 AR) | >1.6N @45° 12.5µm Ag
SAT-ZTJ-BOL | SolAero/RocketLab | ZTJ | ZTJ Datasheet April 2018 |  | Triple Junction GaAs | 3 | InGaP/InGaAs/Ge |  | Bare Cell / CIC available | [6 empty] | 84 |  | 4–8 (typical: 6) | [7 empty] | 0 | BOL | 1 MeV e- (AIAA-S-111) |  | 2726 |  | 17.4 | 2410 |  | 16.5 |  |  | 29.5 |  |  | 1 | 1 | 1 | 1 |  |  |  | 1 | 100 | -6.3 |  | 11.7 | -6.7 |  | 9.1 | -85.7 |  | BOL (0) | [6 empty] | AIAA-S111-2005 & AIAA-S112-2005 | AMO 135.3 mW/cm² | 28 |  |  | >600g (typical), >300g (standard)
SAT-ZTJ-3E13 | SolAero/RocketLab | ZTJ | ZTJ Datasheet April 2018 |  | Triple Junction GaAs | 3 | InGaP/InGaAs/Ge |  | Bare Cell / CIC available | [6 empty] | 84 |  | 4–8 (typical: 6) | [7 empty] | 30000000000000 | 3E13 | 1 MeV e- (AIAA-S-111) |  | 2726 |  | 17.4 | 2410 |  | 16.5 |  |  | 29.5 |  |  | 0.96 | 0.99 | 0.98 | 0.99 |  |  |  | 0.99 | 99 | -6.3 |  | 11.7 | -6.7 |  | 9.1 | -85.7 |  | BOL (0) | [6 empty] | AIAA-S111-2005 & AIAA-S112-2005 | AMO 135.3 mW/cm² | 28 |  |  | >600g (typical), >300g (standard)
SAT-ZTJ-1E14 | SolAero/RocketLab | ZTJ | ZTJ Datasheet April 2018 |  | Triple Junction GaAs | 3 | InGaP/InGaAs/Ge |  | Bare Cell / CIC available | [6 empty] | 84 |  | 4–8 (typical: 6) | [7 empty] | 100000000000000 | 1E14 | 1 MeV e- (AIAA-S-111) |  | 2726 |  | 17.4 | 2410 |  | 16.5 |  |  | 29.5 |  |  | 0.95 | 0.98 | 0.97 | 0.99 |  |  |  | 0.96 | 96 | -6.6 |  | 11.4 | -7 |  | 9.1 | -92.3 |  | 1E14 | [6 empty] | AIAA-S111-2005 & AIAA-S112-2005 | AMO 135.3 mW/cm² | 28 |  |  | >600g (typical), >300g (standard)
SAT-ZTJ-5E14 | SolAero/RocketLab | ZTJ | ZTJ Datasheet April 2018 |  | Triple Junction GaAs | 3 | InGaP/InGaAs/Ge |  | Bare Cell / CIC available | [6 empty] | 84 |  | 4–8 (typical: 6) | [7 empty] | 500000000000000 | 5E14 | 1 MeV e- (AIAA-S-111) |  | 2726 |  | 17.4 | 2410 |  | 16.5 |  |  | 29.5 |  |  | 0.91 | 0.97 | 0.93 | 0.96 |  |  |  | 0.9 | 90 | -6.6 |  | 11.4 | -7 |  | 9.1 | -92.3 |  | 1E14 | [6 empty] | AIAA-S111-2005 & AIAA-S112-2005 | AMO 135.3 mW/cm² | 28 |  |  | >600g (typical), >300g (standard)
SAT-ZTJ-1E15 | SolAero/RocketLab | ZTJ | ZTJ Datasheet April 2018 |  | Triple Junction GaAs | 3 | InGaP/InGaAs/Ge |  | Bare Cell / CIC available | [6 empty] | 84 |  | 4–8 (typical: 6) | [7 empty] | 1000000000000000 | 1E15 | 1 MeV e- (AIAA-S-111) |  | 2726 |  | 17.4 | 2410 |  | 16.5 |  |  | 29.5 |  |  | 0.89 | 0.94 | 0.91 | 0.94 |  |  |  | 0.85 | 85 | -6.9 |  | 11.3 | -7.3 |  | 10.6 | -89.9 |  | 1E15 | [6 empty] | AIAA-S111-2005 & AIAA-S112-2005 | AMO 135.3 mW/cm² | 28 |  |  | >600g (typical), >300g (standard)
SAT-ZTJ-3E15 | SolAero/RocketLab | ZTJ | ZTJ Datasheet April 2018 |  | Triple Junction GaAs | 3 | InGaP/InGaAs/Ge |  | Bare Cell / CIC available | [6 empty] | 84 |  | 4–8 (typical: 6) | [7 empty] | 3000000000000000 | 3E15 | 1 MeV e- (AIAA-S-111) |  | 2726 |  | 17.4 | 2410 |  | 16.5 |  |  | 29.5 |  |  | 0.86 | 0.89 | 0.87 | 0.86 |  |  |  | 0.75 | 75 | -6.9 |  | 11.3 | -7.3 |  | 10.6 | -89.9 |  | 1E15 | [6 empty] | AIAA-S111-2005 & AIAA-S112-2005 | AMO 135.3 mW/cm² | 28 |  |  | >600g (typical), >300g (standard)
SAT-ZTJ-1E16 | SolAero/RocketLab | ZTJ | ZTJ Datasheet April 2018 |  | Triple Junction GaAs | 3 | InGaP/InGaAs/Ge |  | Bare Cell / CIC available | [6 empty] | 84 |  | 4–8 (typical: 6) | [7 empty] | 10000000000000000 | 1E16 | 1 MeV e- (AIAA-S-111) |  | 2726 |  | 17.4 | 2410 |  | 16.5 |  |  | 29.5 |  |  | 0.82 | 0.82 | 0.83 | 0.74 |  |  |  | 0.62 | 62 | -7.4 |  | 11.5 | -6.6 |  | 13.4 | -57.2 |  | 1E16 | [6 empty] | AIAA-S111-2005 & AIAA-S112-2005 | AMO 135.3 mW/cm² | 28 |  |  | >600g (typical), >300g (standard)
SAT-ZTJplus-BOL | SolAero/RocketLab | ZTJ+ | ZTJ+ Datasheet April 2018 |  | Triple Junction GaAs | 3 | InGaP/InGaAs/Ge on Ge |  | Bare Cell | [16 empty] | 0 | BOL | 1 MeV e- (ECSS-E-ST-20-08C Rev.1 annealing) |  | 2690 |  | 17.11 | 2390 |  | 16.65 |  |  | 29.4 |  |  | 1 |  | 1 |  | 1 | 1 |  | 1 | 100 | -6.4 |  | 7.8 | -7.2 |  | 5.7 |  |  | BOL | [6 empty] | AIAA-S111-2014 | AMO 135.3 mW/cm² | 28 | High-radiation environments (GEO/MEO)
SAT-ZTJplus-5E14 | SolAero/RocketLab | ZTJ+ | ZTJ+ Datasheet April 2018 |  | Triple Junction GaAs | 3 | InGaP/InGaAs/Ge on Ge |  | Bare Cell | [16 empty] | 500000000000000 | 5E14 | 1 MeV e- (ECSS-E-ST-20-08C Rev.1 annealing) |  | 2690 |  | 17.11 | 2390 |  | 16.65 |  |  | 29.4 |  |  | 0.92 |  | 0.92 |  | 0.99 | 0.99 |  | 0.91 | 91 | -6.6 |  | 7.9 | -7 |  | 4.7 |  |  | 1E14 | [6 empty] | AIAA-S111-2014 | AMO 135.3 mW/cm² | 28 | High-radiation environments (GEO/MEO)
SAT-ZTJplus-1E15 | SolAero/RocketLab | ZTJ+ | ZTJ+ Datasheet April 2018 |  | Triple Junction GaAs | 3 | InGaP/InGaAs/Ge on Ge |  | Bare Cell | [16 empty] | 1000000000000000 | 1E15 | 1 MeV e- (ECSS-E-ST-20-08C Rev.1 annealing) |  | 2690 |  | 17.11 | 2390 |  | 16.65 |  |  | 29.4 |  |  | 0.9 |  | 0.9 |  | 0.97 | 0.97 |  | 0.87 | 87 | -7 |  | 9.2 | -7.4 |  | 5.9 |  |  | 1E15 | [6 empty] | AIAA-S111-2014 | AMO 135.3 mW/cm² | 28 | High-radiation environments (GEO/MEO)
SAT-ZTJplus-5E15 | SolAero/RocketLab | ZTJ+ | ZTJ+ Datasheet April 2018 |  | Triple Junction GaAs | 3 | InGaP/InGaAs/Ge on Ge |  | Bare Cell | [16 empty] | 5000000000000000 | 5E15 | 1 MeV e- (ECSS-E-ST-20-08C Rev.1 annealing) |  | 2690 |  | 17.11 | 2390 |  | 16.65 |  |  | 29.4 |  |  | 0.85 |  | 0.84 |  | 0.9 | 0.87 |  | 0.73 | 73 | -7.6 |  | 11.8 | -7 |  | 10.8 |  |  | 2E16 | [6 empty] | AIAA-S111-2014 | AMO 135.3 mW/cm² | 28 | High-radiation environments (GEO/MEO)
SAT-ZTJ-Omega-BOL | SolAero/RocketLab | ZTJ-Omega | ZTJ-Omega Datasheet April 2018 |  | Triple Junction GaAs | 3 | InGaP/InGaAs/Ge |  | Bare Cell / CIC available | [16 empty] | 0 | BOL | 3 MeV proton (LEO) |  | 2730 |  | 17.41 | 2430 |  | 16.8 |  |  | 30.2 |  |  | 1 |  | 1 |  | 1 | 1 |  | 1 | 100 | -6.7 |  | 8.5 | -7.1 |  | 5.2 | -108 |  | BOL (0) | [6 empty] | AIAA-S111-2014 | AMO 135.3 mW/cm² | 28 | LEO-optimized (proton environments)
SAT-ZTJ-Omega-4.5E9 | SolAero/RocketLab | ZTJ-Omega | ZTJ-Omega Datasheet April 2018 |  | Triple Junction GaAs | 3 | InGaP/InGaAs/Ge |  | Bare Cell / CIC available | [16 empty] | 4500000000 | 4.5E9 | 3 MeV proton (LEO) |  | 2730 |  | 17.41 | 2430 |  | 16.8 |  |  | 30.2 |  |  | 0.99 |  | 0.98 |  | 1 | 0.99 |  | 0.97 | 97 | -7.1 |  | 10.1 | -7.5 |  | 7.8 | -106.5 |  | 6.5E13 eq | [6 empty] | AIAA-S111-2014 | AMO 135.3 mW/cm² | 28 | LEO-optimized (proton environments)
SAT-ZTJ-Omega-2.3E10 | SolAero/RocketLab | ZTJ-Omega | ZTJ-Omega Datasheet April 2018 |  | Triple Junction GaAs | 3 | InGaP/InGaAs/Ge |  | Bare Cell / CIC available | [16 empty] | 23000000000 | 2.3E10 | 3 MeV proton (LEO) |  | 2730 |  | 17.41 | 2430 |  | 16.8 |  |  | 30.2 |  |  | 0.98 |  | 0.97 |  | 0.99 | 0.99 |  | 0.96 | 96 | -7.1 |  | 10.1 | -7.5 |  | 7.8 | -106.5 |  | 6.5E13 eq | [6 empty] | AIAA-S111-2014 | AMO 135.3 mW/cm² | 28 | LEO-optimized (proton environments)
SAT-ZTJ-Omega-8.8E10 | SolAero/RocketLab | ZTJ-Omega | ZTJ-Omega Datasheet April 2018 |  | Triple Junction GaAs | 3 | InGaP/InGaAs/Ge |  | Bare Cell / CIC available | [16 empty] | 88000000000 | 8.8E10 | 3 MeV proton (LEO) |  | 2730 |  | 17.41 | 2430 |  | 16.8 |  |  | 30.2 |  |  | 0.95 |  | 0.94 |  | 0.97 | 0.97 |  | 0.91 | 91 | -7.2 |  | 11.3 | -7.7 |  | 9.3 | -102 |  | 2.0E14 eq | [6 empty] | AIAA-S111-2014 | AMO 135.3 mW/cm² | 28 | LEO-optimized (proton environments)
SAT-ZTJ-Omega-3.4E11 | SolAero/RocketLab | ZTJ-Omega | ZTJ-Omega Datasheet April 2018 |  | Triple Junction GaAs | 3 | InGaP/InGaAs/Ge |  | Bare Cell / CIC available | [16 empty] | 340000000000 | 3.4E11 | 3 MeV proton (LEO) |  | 2730 |  | 17.41 | 2430 |  | 16.8 |  |  | 30.2 |  |  | 0.91 |  | 0.9 |  | 0.91 | 0.9 |  | 0.81 | 81 | -7.5 |  | 12.4 | -7.9 |  | 12.2 | -85.3 |  | 1.0E15 eq | [6 empty] | AIAA-S111-2014 | AMO 135.3 mW/cm² | 28 | LEO-optimized (proton environments)
SPL-TASC-BOL | Spectrolab (Boeing) | TASC (Triangular) | PV_NM_TASC_ITJ.pdf (4/10/02) |  | Triple Junction GaAs | 3 | GaInP2/GaAs/Ge (Monolithic TJ) | Multi-layer 0.3–1.8µm | Bare Cell (triangular) |  |  |  | 2.277 | 190 | [11 empty] | 0 | BOL |  |  | 2520 | 31 |  | 2190 | 28 |  |  | 80 |  |  | 27 | [7 empty] | 1 | 100 |  |  |  | -6.2 | [11 empty] | ISO 9001:2000 | AM1.5G 100 mW/cm² | 25 | Terrestrial (high-power, compact) | [6 empty] | Conçu pour applications terrestres. 4× tension vs Si. 2× efficacité vs Si
SPL-XTESF-US-BOL | Spectrolab (Boeing) | XTE-SF | XTE-SF_Data_Sheet (AIAA S-111-2014) |  | Triple Junction GaAs | 3 |  |  | Bare Cell | [6 empty] | 50–84 | [9 empty] | 0 | BOL | 1 MeV e- | AIAA | 2750 |  | 18.6 | 2435 |  | 17.9 |  |  | 32.2 |  |  | 1 |  | 1 |  | 1 | 1 |  | 1 | 100 | -5.6 |  | 11 | -6.3 |  | 6 |  |  | 10-70°C | 0.88 | 0.85 |  |  |  |  | AIAA-S111-2014 | AMO 135.3 mW/cm² | 28
SPL-XTESF-ECSS-BOL | Spectrolab (Boeing) | XTE-SF | XTE-SF_Data_Sheet (ECSS 12/23/19) |  | Triple Junction GaAs | 3 |  |  | Bare Cell | [16 empty] | 0 | BOL | 1 MeV e- | ECSS | 2750 |  | 18.6 | 2435 |  |  |  |  | 32.2 |  |  | 1 |  | 1 |  | 1 | 1 |  | 1 | 100 | -5.6 |  | 11 | -6.2 |  | 8 |  |  | 15-75°C | 0.88 | 0.85 |  |  |  |  | ECSS-E-ST-20-08C (photon+temp annealing) | AMO 135.3 mW/cm² | 28
SPL-XTESF-US-1E14 | Spectrolab (Boeing) | XTE-SF | XTE-SF_Data_Sheet (AIAA S-111-2014) |  | Triple Junction GaAs | 3 |  |  | Bare Cell | [6 empty] | 50–84 | [9 empty] | 100000000000000 | 1E14 | 1 MeV e- | AIAA | 2750 |  | 18.6 | 2435 |  | 17.9 |  |  | 32.2 |  |  | 0.92 |  | 0.92 |  | 1 | 1 |  | 0.93 | 93 | -6.2 |  | 10 | -6.4 |  | 8 |  |  | 10-70°C | 0.88 | 0.85 |  |  |  |  | AIAA-S111-2014 | AMO 135.3 mW/cm² | 28
SPL-XTESF-ECSS-1E14 | Spectrolab (Boeing) | XTE-SF | XTE-SF_Data_Sheet (ECSS 12/23/19) |  | Triple Junction GaAs | 3 |  |  | Bare Cell | [16 empty] | 100000000000000 | 1E14 | 1 MeV e- | ECSS | 2750 |  | 18.6 | 2435 |  |  |  |  | 32.2 |  |  | 0.93 |  | 0.93 |  | 1 | 1 |  | 0.93 | 93 | -6.1 |  | 9 | -6.4 |  | 7 |  |  | 15-75°C | 0.88 | 0.85 |  |  |  |  | ECSS-E-ST-20-08C (photon+temp annealing) | AMO 135.3 mW/cm² | 28
SPL-XTESF-US-5E14 | Spectrolab (Boeing) | XTE-SF | XTE-SF_Data_Sheet (AIAA S-111-2014) |  | Triple Junction GaAs | 3 |  |  | Bare Cell | [6 empty] | 50–84 | [9 empty] | 500000000000000 | 5E14 | 1 MeV e- | AIAA | 2750 |  | 18.6 | 2435 |  | 17.9 |  |  | 32.2 |  |  | 0.88 |  | 0.88 |  | 1 | 0.99 |  | 0.88 | 88 | -6.2 |  | 10 | -6.4 |  | 8 |  |  | 10-70°C | 0.88 | 0.85 |  |  |  |  | AIAA-S111-2014 | AMO 135.3 mW/cm² | 28
SPL-XTESF-ECSS-5E14 | Spectrolab (Boeing) | XTE-SF | XTE-SF_Data_Sheet (ECSS 12/23/19) |  | Triple Junction GaAs | 3 |  |  | Bare Cell | [16 empty] | 500000000000000 | 5E14 | 1 MeV e- | ECSS | 2750 |  | 18.6 | 2435 |  |  |  |  | 32.2 |  |  | 0.9 |  | 0.9 |  | 1 | 1 |  | 0.89 | 89 | -6.1 |  | 9 | -6.4 |  | 7 |  |  | 15-75°C | 0.88 | 0.85 |  |  |  |  | ECSS-E-ST-20-08C (photon+temp annealing) | AMO 135.3 mW/cm² | 28
SPL-XTESF-US-1E15 | Spectrolab (Boeing) | XTE-SF | XTE-SF_Data_Sheet (AIAA S-111-2014) |  | Triple Junction GaAs | 3 |  |  | Bare Cell | [6 empty] | 50–84 | [9 empty] | 1000000000000000 | 1E15 | 1 MeV e- | AIAA | 2750 |  | 18.6 | 2435 |  | 17.9 |  |  | 32.2 |  |  | 0.86 |  | 0.86 |  | 0.99 | 0.98 |  | 0.84 | 84 | -6.7 |  | 12 | -7 |  | 11 |  |  | 10-70°C | 0.88 | 0.85 |  |  |  |  | AIAA-S111-2014 | AMO 135.3 mW/cm² | 28
SPL-XTESF-ECSS-1E15 | Spectrolab (Boeing) | XTE-SF | XTE-SF_Data_Sheet (ECSS 12/23/19) |  | Triple Junction GaAs | 3 |  |  | Bare Cell | [16 empty] | 1000000000000000 | 1E15 | 1 MeV e- | ECSS | 2750 |  | 18.6 | 2435 |  |  |  |  | 32.2 |  |  | 0.88 |  | 0.87 |  | 0.99 | 0.99 |  | 0.87 | 87 | -6.5 |  | 10 | -6.8 |  | 10 |  |  | 15-75°C | 0.88 | 0.85 |  |  |  |  | ECSS-E-ST-20-08C (photon+temp annealing) | AMO 135.3 mW/cm² | 28
SPL-XTESF-US-1E16 | Spectrolab (Boeing) | XTE-SF | XTE-SF_Data_Sheet (AIAA S-111-2014) |  | Triple Junction GaAs | 3 |  |  | Bare Cell | [6 empty] | 50–84 | [9 empty] | 10000000000000000 | 1E16 | 1 MeV e- | AIAA | 2750 |  | 18.6 | 2435 |  | 17.9 |  |  | 32.2 |  |  | 0.78 |  | 0.76 |  | 0.94 | 0.88 |  | 0.66 | 66 | -6.7 |  | 12 | -7 |  | 12 |  |  | 10-70°C | 0.88 | 0.85 |  |  |  |  | AIAA-S111-2014 | AMO 135.3 mW/cm² | 28
SPL-XTESF-ECSS-1E16 | Spectrolab (Boeing) | XTE-SF | XTE-SF_Data_Sheet (ECSS 12/23/19) |  | Triple Junction GaAs | 3 |  |  | Bare Cell | [16 empty] | 10000000000000000 | 1E16 | 1 MeV e- | ECSS | 2750 |  | 18.6 | 2435 |  |  |  |  | 32.2 |  |  | 0.8 |  | 0.79 |  | 0.96 | 0.91 |  | 0.72 | 72 | -6.8 |  | 11 | -6.8 |  | 12 |  |  | 15-75°C | 0.88 | 0.85 |  |  |  |  | ECSS-E-ST-20-08C (photon+temp annealing) | AMO 135.3 mW/cm² | 28
SPL-XTJ-BOL-26cm2 | Spectrolab (Boeing) | XTJ | PVSC 2010 IEEE (pvsc_2010_5614561) |  | Triple Junction GaAs | 3 | GaInP/GaAs/Ge |  | Bare Cell |  |  |  | 26.62 | [12 empty] | 0 | BOL | 1 MeV e- |  | 2633 |  | 17.76 | 2348 |  | 17.02 | [12 empty] | 1 | 100 | -5.9 |  | 11.4 | -5.2 |  | 9 | -63.4 |  | BOL (-150 to 150°C) | [6 empty] | AIAA S-111-2005 & Spectrolab Standards | AMO 1367 W/m² | 28 | [7 empty] | Bracket [15-75°C]: dVoc=-5.8, dJsc=11.6, dJmp=6.6, dVmp=-6.5, dPmp=-96.6
SPL-XTJ-Proton-1E10 | Spectrolab (Boeing) | XTJ | PVSC 2010 IEEE (pvsc_2010_5614561) |  | Triple Junction GaAs | 3 |  |  | Bare Cell |  |  |  | 26.62 | [12 empty] | 10000000000 | 1E10 | 1 MeV proton | [12 empty] | 0.945 | 1.008 | 0.943 | 1.008 |  |  | 0.997 | 0.951 | 95.1 | [17 empty] | 28
SPL-XTJ-Proton-2E10 | Spectrolab (Boeing) | XTJ | PVSC 2010 IEEE (pvsc_2010_5614561) |  | Triple Junction GaAs | 3 |  |  | Bare Cell |  |  |  | 26.62 | [12 empty] | 20000000000 | 2E10 | 1 MeV proton | [12 empty] | 0.934 | 1.006 | 0.93 | 1.003 |  |  | 0.993 | 0.933 | 93.3 | [17 empty] | 28
SPL-XTJ-Proton-5E10 | Spectrolab (Boeing) | XTJ | PVSC 2010 IEEE (pvsc_2010_5614561) |  | Triple Junction GaAs | 3 |  |  | Bare Cell |  |  |  | 26.62 | [12 empty] | 50000000000 | 5E10 | 1 MeV proton | [12 empty] | 0.912 | 1.002 | 0.905 | 0.987 |  |  | 0.977 | 0.893 | 89.3 | [17 empty] | 28
SPL-XTJ-Proton-1E11 | Spectrolab (Boeing) | XTJ | PVSC 2010 IEEE (pvsc_2010_5614561) |  | Triple Junction GaAs | 3 |  |  | Bare Cell |  |  |  | 26.62 | [12 empty] | 100000000000 | 1E11 | 1 MeV proton | [12 empty] | 0.897 | 0.994 | 0.884 | 0.97 |  |  | 0.962 | 0.857 | 85.7 | [17 empty] | 28
SPL-XTJ-Proton-3E11 | Spectrolab (Boeing) | XTJ | PVSC 2010 IEEE (pvsc_2010_5614561) |  | Triple Junction GaAs | 3 |  |  | Bare Cell |  |  |  | 26.62 | [12 empty] | 300000000000 | 3E11 | 1 MeV proton | [12 empty] | 0.85 | 0.972 | 0.828 | 0.927 |  |  | 0.928 | 0.767 | 76.7 | [17 empty] | 28
SPL-XTJ-3E13 | Spectrolab (Boeing) | XTJ | PVSC 2010 IEEE (pvsc_2010_5614561) |  | Triple Junction GaAs | 3 | GaInP/GaAs/Ge |  | Bare Cell |  |  |  | 26.62 | [12 empty] | 30000000000000 | 3E13 | 1 MeV e- |  | 2520 | [10 empty] | 0.957 | 1.011 | 0.959 | 1.01 |  |  | 1.003 | 0.969 | 96.9 | -6.2 |  | 11.2 | -5.3 |  | 12.5 | -56.2 |  | 3E13 (-150 to 150°C) | [6 empty] | AIAA S-111-2005 | AMO 1367 W/m² | 28
SPL-XTJ-1E14 | Spectrolab (Boeing) | XTJ | PVSC 2010 IEEE (pvsc_2010_5614561) |  | Triple Junction GaAs | 3 | GaInP/GaAs/Ge |  | Bare Cell |  |  |  | 26.62 | [12 empty] | 100000000000000 | 1E14 | 1 MeV e- |  | 2478 | [10 empty] | 0.941 | 1.006 | 0.944 | 1.006 |  |  | 1.003 | 0.95 | 95 | -6.3 |  | 10.6 | -5.3 |  | 13.2 | -54.7 |  | 1E14 (-150 to 150°C) | [6 empty] | AIAA S-111-2005 | AMO 1367 W/m² | 28
SPL-XTJ-5E14 | Spectrolab (Boeing) | XTJ | PVSC 2010 IEEE (pvsc_2010_5614561) |  | Triple Junction GaAs | 3 | GaInP/GaAs/Ge |  | Bare Cell |  |  |  | 26.62 | [12 empty] | 500000000000000 | 5E14 | 1 MeV e- |  | 2399 | [10 empty] | 0.911 | 0.997 | 0.912 | 0.987 |  |  | 0.991 | 0.9 | 90 | -6.4 |  | 11.4 | -5.2 |  | 16.1 | -44.6 |  | 5E14 (-150 to 150°C) | [6 empty] | AIAA S-111-2005 | AMO 1367 W/m² | 28
SPL-XTJ-1E15 | Spectrolab (Boeing) | XTJ | PVSC 2010 IEEE (pvsc_2010_5614561) |  | Triple Junction GaAs | 3 | GaInP/GaAs/Ge |  | Bare Cell |  |  |  | 26.62 | [12 empty] | 1000000000000000 | 1E15 | 1 MeV e- |  | 2359 | [10 empty] | 0.896 | 0.983 | 0.896 | 0.951 |  |  | 0.968 | 0.852 | 85.2 | -6.6 |  | 11.4 | -5.3 |  | 19 | -37.1 |  | 1E15 (-150 to 150°C) | [6 empty] | AIAA S-111-2005 | AMO 1367 W/m² | 28
SPL-XTJ-3E15 | Spectrolab (Boeing) | XTJ | PVSC 2010 IEEE (pvsc_2010_5614561) |  | Triple Junction GaAs | 3 | GaInP/GaAs/Ge |  | Bare Cell |  |  |  | 26.62 | [12 empty] | 3000000000000000 | 3E15 | 1 MeV e- |  | 2272 | [10 empty] | 0.863 | 0.947 | 0.856 | 0.902 |  |  | 0.944 | 0.771 | 77.1 | -6.9 |  | 12.8 | -5.1 |  | 19.5 | -31.1 |  | 3E15 (-150 to 150°C) | [6 empty] | AIAA S-111-2005 | AMO 1367 W/m² | 28
SPL-XTJ-1E16 | Spectrolab (Boeing) | XTJ | PVSC 2010 IEEE (pvsc_2010_5614561) |  | Triple Junction GaAs | 3 | GaInP/GaAs/Ge |  | Bare Cell |  |  |  | 26.62 | [12 empty] | 10000000000000000 | 1E16 | 1 MeV e- |  | 2130 | [10 empty] | 0.809 | 0.889 | 0.797 | 0.826 |  |  | 0.914 | 0.657 | 65.7 | -7 |  | 13.3 | -4.3 |  | 19.9 | -21.3 |  | 1E16 (-150 to 150°C) | [6 empty] | AIAA S-111-2005 | AMO 1367 W/m² | 28
SPL-XTJPrime-US-BOL | Spectrolab (Boeing) | XTJ Prime | XTJ_Prime_Data_Sheet_7-28-2016 |  | Triple Junction GaAs | 3 | GaInP/GaAs/Ge |  | Bare Cell | [6 empty] | 50–84 | [9 empty] | 0 | BOL | 1 MeV e- | AIAA-S111-2005 | 2715 |  | 18.1 | 2390 |  | 17.4 |  |  | 30.7 |  |  | 1 |  | 1 |  | 1 | 1 |  | 1 | 100 | [8 empty] | 15-75°C | [6 empty] | AIAA-S111-2005 | AMO 135.3 mW/cm² | 28
SPL-XTJPrime-ECSS-BOL | Spectrolab (Boeing) | XTJ Prime | XTJ_Prime_Data_Sheet_7-28-2016 |  | Triple Junction GaAs | 3 | GaInP/GaAs/Ge |  | Bare Cell | [16 empty] | 0 | BOL | 1 MeV e- | ECSS | 2715 |  | 18.1 | 2390 |  | 17.4 |  |  | 30.7 |  |  | 1 |  | 1 |  | 1 | 1 |  | 1 | 100 | [15 empty] | ECSS-E-ST-20-08C (photon+temp annealing) | AMO 135.3 mW/cm² | 28
SPL-XTJPrime-US-5E14 | Spectrolab (Boeing) | XTJ Prime | XTJ_Prime_Data_Sheet_7-28-2016 |  | Triple Junction GaAs | 3 | GaInP/GaAs/Ge |  | Bare Cell | [6 empty] | 50–84 | [9 empty] | 500000000000000 | 5E14 | 1 MeV e- | AIAA-S111-2005 | 2715 |  | 18.1 | 2390 |  | 17.4 |  |  | 30.7 |  |  | 0.89 |  | 0.89 |  | 0.99 | 0.99 |  | 0.88 | 88 | -6.2 |  | 10 | -6.5 |  | 8.9 |  |  | 15-75°C | [6 empty] | AIAA-S111-2005 | AMO 135.3 mW/cm² | 28
SPL-XTJPrime-ECSS-5E14 | Spectrolab (Boeing) | XTJ Prime | XTJ_Prime_Data_Sheet_7-28-2016 |  | Triple Junction GaAs | 3 | GaInP/GaAs/Ge |  | Bare Cell | [16 empty] | 500000000000000 | 5E14 | 1 MeV e- | ECSS | 2715 |  | 18.1 | 2390 |  | 17.4 |  |  | 30.7 |  |  | 0.9 |  | 0.91 |  | 0.99 | 0.99 |  | 0.9 | 90 | [15 empty] | ECSS-E-ST-20-08C (photon+temp annealing) | AMO 135.3 mW/cm² | 28
SPL-XTJPrime-US-1E15 | Spectrolab (Boeing) | XTJ Prime | XTJ_Prime_Data_Sheet_7-28-2016 |  | Triple Junction GaAs | 3 | GaInP/GaAs/Ge |  | Bare Cell | [6 empty] | 50–84 | [9 empty] | 1000000000000000 | 1E15 | 1 MeV e- | AIAA-S111-2005 | 2715 |  | 18.1 | 2390 |  | 17.4 |  |  | 30.7 |  |  | 0.87 |  | 0.87 |  | 0.98 | 0.97 |  | 0.85 | 85 | -6.3 |  | 11 | -6.6 |  | 10.3 |  |  | 15-75°C | [6 empty] | AIAA-S111-2005 | AMO 135.3 mW/cm² | 28
SPL-XTJPrime-ECSS-1E15 | Spectrolab (Boeing) | XTJ Prime | XTJ_Prime_Data_Sheet_7-28-2016 |  | Triple Junction GaAs | 3 | GaInP/GaAs/Ge |  | Bare Cell | [16 empty] | 1000000000000000 | 1E15 | 1 MeV e- | ECSS | 2715 |  | 18.1 | 2390 |  | 17.4 |  |  | 30.7 |  |  | 0.88 |  | 0.89 |  | 0.99 | 0.98 |  | 0.87 | 87 | [15 empty] | ECSS-E-ST-20-08C (photon+temp annealing) | AMO 135.3 mW/cm² | 28
SPL-XTJPrime-US-3E15 | Spectrolab (Boeing) | XTJ Prime | XTJ_Prime_Data_Sheet_7-28-2016 |  | Triple Junction GaAs | 3 | GaInP/GaAs/Ge |  | Bare Cell | [6 empty] | 50–84 | [9 empty] | 3000000000000000 | 3E15 | 1 MeV e- | AIAA-S111-2005 | 2715 |  | 18.1 | 2390 |  | 17.4 |  |  | 30.7 |  |  | 0.83 |  | 0.83 |  | 0.96 | 0.92 |  | 0.76 | 76 | -6.5 |  | 11 | -6.7 |  | 12 |  |  | 15-75°C | [6 empty] | AIAA-S111-2005 | AMO 135.3 mW/cm² | 28
SPL-XTJPrime-ECSS-3E15 | Spectrolab (Boeing) | XTJ Prime | XTJ_Prime_Data_Sheet_7-28-2016 |  | Triple Junction GaAs | 3 | GaInP/GaAs/Ge |  | Bare Cell | [16 empty] | 3000000000000000 | 3E15 | 1 MeV e- | ECSS | 2715 |  | 18.1 | 2390 |  | 17.4 |  |  | 30.7 |  |  | 0.85 |  | 0.85 |  | 0.97 | 0.94 |  | 0.8 | 80 | [15 empty] | ECSS-E-ST-20-08C (photon+temp annealing) | AMO 135.3 mW/cm² | 28
SPL-XTJPrime-US-1E16 | Spectrolab (Boeing) | XTJ Prime | XTJ_Prime_Data_Sheet_7-28-2016 |  | Triple Junction GaAs | 3 | GaInP/GaAs/Ge |  | Bare Cell | [6 empty] | 50–84 | [9 empty] | 10000000000000000 | 1E16 | 1 MeV e- | AIAA-S111-2005 | 2715 |  | 18.1 | 2390 |  | 17.4 |  |  | 30.7 |  |  | 0.78 |  | 0.76 |  | 0.93 | 0.86 |  | 0.65 | 65 | -6.6 |  | 12 | -6.7 |  | 12 |  |  | 15-75°C | [6 empty] | AIAA-S111-2005 | AMO 135.3 mW/cm² | 28
SPL-XTJPrime-ECSS-1E16 | Spectrolab (Boeing) | XTJ Prime | XTJ_Prime_Data_Sheet_7-28-2016 |  | Triple Junction GaAs | 3 | GaInP/GaAs/Ge |  | Bare Cell | [16 empty] | 10000000000000000 | 1E16 | 1 MeV e- | ECSS | 2715 |  | 18.1 | 2390 |  | 17.4 |  |  | 30.7 |  |  | 0.8 |  | 0.8 |  | 0.94 | 0.88 |  | 0.7 | 70 | [15 empty] | ECSS-E-ST-20-08C (photon+temp annealing) | AMO 135.3 mW/cm² | 28

## TJ_GaAs_30pct
ID Unique | Fabricant | Modèle | Référence DB / Source | Date Émission | Technologie | Nb Jonctions | Matériau de Base | Revêtement AR | Type Dispositif | N° Pièce | N° Plan | Dimensions (mm) | Aire Cellule (cm²) | Épaisseur (µm) | Tol. Épaisseur (µm) | Masse (mg/cm²) | Masse (g) | Épaisseur Contact | Design Grille | Config. Contacts | Verre de Protection | Matériau Interconnect. | Diode Bypass | Diode Vf @620mA (V) | Diode Ir @2.8V (µA) | Fluence (e/cm²) | Fluence Label | Type Radiation | Norme Radiation | Voc (mV) | Isc (mA) | Jsc (mA/cm²) | Vmp (mV) | Imp (mA) | Jmp (mA/cm²) | Pmp (mW) | FF (%) | η @1367 W/m² (%) | η @1353 W/m² (%) | η AM1.5G (%) | Ratio EOL/BOL Voc | Ratio EOL/BOL Isc | Ratio EOL/BOL Vmp | Ratio EOL/BOL Imp | Ratio EOL/BOL Jsc | Ratio EOL/BOL Jmp | Ratio EOL/BOL FF | Ratio EOL/BOL Pmp | Rétention Pmp (%) | ΔVoc/ΔT (mV/°C) | ΔIsc/ΔT (mA/°C) | ΔJsc/ΔT (µA/cm²/°C) | ΔVmp/ΔT (mV/°C) | ΔImp/ΔT (mA/°C) | ΔJmp/ΔT (µA/cm²/°C) | ΔPmp/ΔT (µW/cm²/°C) | ΔPmp/ΔT (%/°C) | Plage T Coefficients | Absorptance Solaire | Émittance | Vop (mV) | Iop avg (mA) | Iop min (mA) | Statut | Norme Test | Spectre | T Référence (°C) | Application | Absorptivité | Test Traction | Qualification ECSS | Niveau MRL | Niveau TRL | Références QTR | Notes / Remarques
AS-3G30-4x8-CELL-BOL | AZUR SPACE | 3G30-Advanced (4x8) | DB 00010891-01 | 2025-04-11 | Triple Junction GaAs | 3 | InGaP/GaAs/Ge on Ge | TiO2/Al2O3 | Cell (Bare) | 81441 | ZP-0004672 | 40.00(±0.1) × 80.00(±0.1) | 30.18 | 150 | 20 | ≤86 | 2.6 | n/a |  | 2x front side pads + bypass diode pad | n/a |  | External Si (compatible) |  |  | 0 | BOL | 1 MeV e- |  | 2700 | 520 |  | 2411 | 504 |  | 1215.1 | 86.55 | 29.5 | 29.8 | [8 empty] | 1 | 100 | -6.2 | 0.36 |  | -6.7 | 0.24 |  |  |  | BOL | [5 empty] | Qualified | CASOLBA 2005 (05-20MV1) | AMO WRC 1367 W/m² | 28 |  |  |  | ECSS-E-ST-20-08C Rev.1 | 10 | 9 | QTR 3558-00-01, QTR 4151-01-01, QTR 4761-01-01
AS-3G30-4x8-CIC-BOL | AZUR SPACE | 3G30-Advanced (4x8) | DB 00010891-01 | 2025-04-11 | Triple Junction GaAs | 3 | InGaP/GaAs/Ge on Ge | TiO2/Al2O3 | CIC (Assembly) | 81442 | ZP-0004289 | 40.15(±0.05) × 80.15(±0.05) | 31.13 | 290 | 50 | ≤118 | 3.6 |  |  | 3x interconnects (Out-of-Plane) | 100µm AR coated | Silver (Ag) coated Kovar | Corner-mounted Si (included) | ≤0.8 (T=25°C±3°C) |  | 0 | BOL | 1 MeV e- |  | 2700 | 515 |  | 2411 | 499 |  | 1203.1 | 86.52 | 29.2 | 29.5 | [8 empty] | 1 | 100 | -6.2 | 0.36 |  | -6.7 | 0.24 |  |  |  | BOL | [5 empty] | Qualified | CASOLBA 2005 (05-20MV1) | AMO WRC 1367 W/m² | 28 |  | ≤0.91 (100µm AR coverglass) |  | ECSS-E-ST-20-08C Rev.1 | 10 | 9 | QTR 3558-00-01, QTR 4151-01-01, QTR 4761-01-01
AS-3G30-4x8-CELL-5E13 | AZUR SPACE | 3G30-Advanced (4x8) | DB 00010891-01 | 2025-04-11 | Triple Junction GaAs | 3 | InGaP/GaAs/Ge on Ge | TiO2/Al2O3 | Cell (Bare) | 81441 | ZP-0004672 | 40.00(±0.1) × 80.00(±0.1) | 30.18 | 150 | 20 | ≤86 | 2.6 | n/a |  | 2x front side pads + bypass diode pad | n/a |  | External Si (compatible) |  |  | 50000000000000 | 5E13 | 1 MeV e- |  | 2633 | 518 |  | 2336 | 501 |  | 1170.3 | 85.81 | 28.4 | 28.7 | [8 empty] | 0.9631 | 96.31 | -6.2 | 0.36 |  | -6.7 | 0.24 |  |  |  | BOL | [5 empty] | Qualified | CASOLBA 2005 (05-20MV1) | AMO WRC 1367 W/m² | 28 |  |  |  | ECSS-E-ST-20-08C Rev.1 | 10 | 9 | QTR 3558-00-01, QTR 4151-01-01, QTR 4761-01-01
AS-3G30-4x8-CIC-5E13 | AZUR SPACE | 3G30-Advanced (4x8) | DB 00010891-01 | 2025-04-11 | Triple Junction GaAs | 3 | InGaP/GaAs/Ge on Ge | TiO2/Al2O3 | CIC (Assembly) | 81442 | ZP-0004289 | 40.15(±0.05) × 80.15(±0.05) | 31.13 | 290 | 50 | ≤118 | 3.6 |  |  | 3x interconnects (Out-of-Plane) | 100µm AR coated | Silver (Ag) coated Kovar | Corner-mounted Si (included) | ≤0.8 (T=25°C±3°C) |  | 50000000000000 | 5E13 | 1 MeV e- |  | 2633 | 513 |  | 2336 | 496 |  | 1158.7 | 85.78 | 28.1 | 28.4 | [8 empty] | 0.9631 | 96.31 | -6.2 | 0.36 |  | -6.7 | 0.24 |  |  |  | BOL | [5 empty] | Qualified | CASOLBA 2005 (05-20MV1) | AMO WRC 1367 W/m² | 28 |  | ≤0.91 (100µm AR coverglass) |  | ECSS-E-ST-20-08C Rev.1 | 10 | 9 | QTR 3558-00-01, QTR 4151-01-01, QTR 4761-01-01
AS-3G30-4x8-CELL-2.5E14 | AZUR SPACE | 3G30-Advanced (4x8) | DB 00010891-01 | 2025-04-11 | Triple Junction GaAs | 3 | InGaP/GaAs/Ge on Ge | TiO2/Al2O3 | Cell (Bare) | 81441 | ZP-0004672 | 40.00(±0.1) × 80.00(±0.1) | 30.18 | 150 | 20 | ≤86 | 2.6 | n/a |  | 2x front side pads + bypass diode pad | n/a |  | External Si (compatible) |  |  | 250000000000000 | 2.5E14 | 1 MeV e- |  | 2584 | 517 |  | 2298 | 500 |  | 1149 | 86.01 | 27.8 | 28.1 | [8 empty] | 0.9456 | 94.56 | -6.5 | 0.33 |  | -6.8 | 0.2 |  |  |  | 2.5E14 | [5 empty] | Qualified | CASOLBA 2005 (05-20MV1) | AMO WRC 1367 W/m² | 28 |  |  |  | ECSS-E-ST-20-08C Rev.1 | 10 | 9 | QTR 3558-00-01, QTR 4151-01-01, QTR 4761-01-01
AS-3G30-4x8-CIC-2.5E14 | AZUR SPACE | 3G30-Advanced (4x8) | DB 00010891-01 | 2025-04-11 | Triple Junction GaAs | 3 | InGaP/GaAs/Ge on Ge | TiO2/Al2O3 | CIC (Assembly) | 81442 | ZP-0004289 | 40.15(±0.05) × 80.15(±0.05) | 31.13 | 290 | 50 | ≤118 | 3.6 |  |  | 3x interconnects (Out-of-Plane) | 100µm AR coated | Silver (Ag) coated Kovar | Corner-mounted Si (included) | ≤0.8 (T=25°C±3°C) |  | 250000000000000 | 2.5E14 | 1 MeV e- |  | 2584 | 512 |  | 2298 | 495 |  | 1137.5 | 85.98 | 27.6 | 27.9 | [8 empty] | 0.9455 | 94.55 | -6.5 | 0.33 |  | -6.8 | 0.2 |  |  |  | 2.5E14 | [5 empty] | Qualified | CASOLBA 2005 (05-20MV1) | AMO WRC 1367 W/m² | 28 |  | ≤0.91 (100µm AR coverglass) |  | ECSS-E-ST-20-08C Rev.1 | 10 | 9 | QTR 3558-00-01, QTR 4151-01-01, QTR 4761-01-01
AS-3G30-4x8-CELL-5E14 | AZUR SPACE | 3G30-Advanced (4x8) | DB 00010891-01 | 2025-04-11 | Triple Junction GaAs | 3 | InGaP/GaAs/Ge on Ge | TiO2/Al2O3 | Cell (Bare) | 81441 | ZP-0004672 | 40.00(±0.1) × 80.00(±0.1) | 30.18 | 150 | 20 | ≤86 | 2.6 | n/a |  | 2x front side pads + bypass diode pad | n/a |  | External Si (compatible) |  |  | 500000000000000 | 5E14 | 1 MeV e- |  | 2552 | 516 |  | 2262 | 498 |  | 1126.5 | 85.54 | 27.3 | 27.6 | [8 empty] | 0.927 | 92.7 | -6.6 | 0.35 |  | -7.1 | 0.24 |  |  |  | 5E14 | [5 empty] | Qualified | CASOLBA 2005 (05-20MV1) | AMO WRC 1367 W/m² | 28 |  |  |  | ECSS-E-ST-20-08C Rev.1 | 10 | 9 | QTR 3558-00-01, QTR 4151-01-01, QTR 4761-01-01
AS-3G30-4x8-CIC-5E14 | AZUR SPACE | 3G30-Advanced (4x8) | DB 00010891-01 | 2025-04-11 | Triple Junction GaAs | 3 | InGaP/GaAs/Ge on Ge | TiO2/Al2O3 | CIC (Assembly) | 81442 | ZP-0004289 | 40.15(±0.05) × 80.15(±0.05) | 31.13 | 290 | 50 | ≤118 | 3.6 |  |  | 3x interconnects (Out-of-Plane) | 100µm AR coated | Silver (Ag) coated Kovar | Corner-mounted Si (included) | ≤0.8 (T=25°C±3°C) |  | 500000000000000 | 5E14 | 1 MeV e- |  | 2552 | 511 |  | 2262 | 494 |  | 1117.4 | 85.69 | 27.1 | 27.3 | [8 empty] | 0.9288 | 92.88 | -6.6 | 0.35 |  | -7.1 | 0.24 |  |  |  | 5E14 | [5 empty] | Qualified | CASOLBA 2005 (05-20MV1) | AMO WRC 1367 W/m² | 28 |  | ≤0.91 (100µm AR coverglass) |  | ECSS-E-ST-20-08C Rev.1 | 10 | 9 | QTR 3558-00-01, QTR 4151-01-01, QTR 4761-01-01
AS-3G30-4x8-CELL-1E15 | AZUR SPACE | 3G30-Advanced (4x8) | DB 00010891-01 | 2025-04-11 | Triple Junction GaAs | 3 | InGaP/GaAs/Ge on Ge | TiO2/Al2O3 | Cell (Bare) | 81441 | ZP-0004672 | 40.00(±0.1) × 80.00(±0.1) | 30.18 | 150 | 20 | ≤86 | 2.6 | n/a |  | 2x front side pads + bypass diode pad | n/a |  | External Si (compatible) |  |  | 1000000000000000 | 1E15 | 1 MeV e- |  | 2519 | 501 |  | 2230 | 484 |  | 1079.3 | 85.52 | 26.2 | 26.5 | [8 empty] | 0.8882 | 88.82 | -6.7 | 0.38 |  | -7.2 | 0.28 |  |  |  | 1E15 | [5 empty] | Qualified | CASOLBA 2005 (05-20MV1) | AMO WRC 1367 W/m² | 28 |  |  |  | ECSS-E-ST-20-08C Rev.1 | 10 | 9 | QTR 3558-00-01, QTR 4151-01-01, QTR 4761-01-01
AS-3G30-4x8-CIC-1E15 | AZUR SPACE | 3G30-Advanced (4x8) | DB 00010891-01 | 2025-04-11 | Triple Junction GaAs | 3 | InGaP/GaAs/Ge on Ge | TiO2/Al2O3 | CIC (Assembly) | 81442 | ZP-0004289 | 40.15(±0.05) × 80.15(±0.05) | 31.13 | 290 | 50 | ≤118 | 3.6 |  |  | 3x interconnects (Out-of-Plane) | 100µm AR coated | Silver (Ag) coated Kovar | Corner-mounted Si (included) | ≤0.8 (T=25°C±3°C) |  | 1000000000000000 | 1E15 | 1 MeV e- |  | 2519 | 496 |  | 2230 | 480 |  | 1070.4 | 85.67 | 25.9 | 26.2 | [8 empty] | 0.8897 | 88.97 | -6.7 | 0.38 |  | -7.2 | 0.28 |  |  |  | 1E15 | [5 empty] | Qualified | CASOLBA 2005 (05-20MV1) | AMO WRC 1367 W/m² | 28 |  | ≤0.91 (100µm AR coverglass) |  | ECSS-E-ST-20-08C Rev.1 | 10 | 9 | QTR 3558-00-01, QTR 4151-01-01, QTR 4761-01-01
AS-3G30-4x8-CELL-1E16 | AZUR SPACE | 3G30-Advanced (4x8) | DB 00010891-01 | 2025-04-11 | Triple Junction GaAs | 3 | InGaP/GaAs/Ge on Ge | TiO2/Al2O3 | Cell (Bare) | 81441 | ZP-0004672 | 40.00(±0.1) × 80.00(±0.1) | 30.18 | 150 | 20 | ≤86 | 2.6 | n/a |  | 2x front side pads + bypass diode pad | n/a |  | External Si (compatible) |  |  | 10000000000000000 | 1E16 | 1 MeV e- |  | 2341 | 398 |  | 2127 | 360 |  | 765.7 | 82.18 | 18.6 | 18.7 | [8 empty] | 0.6301 | 63.01 | [8 empty] | N/A | [5 empty] | Qualified | CASOLBA 2005 (05-20MV1) | AMO WRC 1367 W/m² | 28 |  |  |  | ECSS-E-ST-20-08C Rev.1 | 10 | 9 | QTR 3558-00-01, QTR 4151-01-01, QTR 4761-01-01
AS-3G30-4x8-CIC-1E16 | AZUR SPACE | 3G30-Advanced (4x8) | DB 00010891-01 | 2025-04-11 | Triple Junction GaAs | 3 | InGaP/GaAs/Ge on Ge | TiO2/Al2O3 | CIC (Assembly) | 81442 | ZP-0004289 | 40.15(±0.05) × 80.15(±0.05) | 31.13 | 290 | 50 | ≤118 | 3.6 |  |  | 3x interconnects (Out-of-Plane) | 100µm AR coated | Silver (Ag) coated Kovar | Corner-mounted Si (included) | ≤0.8 (T=25°C±3°C) |  | 10000000000000000 | 1E16 | 1 MeV e- |  | 2341 | 394 |  | 2127 | 356 |  | 757.2 | 82.1 | 18.4 | 18.6 | [8 empty] | 0.6294 | 62.94 | [8 empty] | N/A | [5 empty] | Qualified | CASOLBA 2005 (05-20MV1) | AMO WRC 1367 W/m² | 28 |  | ≤0.91 (100µm AR coverglass) |  | ECSS-E-ST-20-08C Rev.1 | 10 | 9 | QTR 3558-00-01, QTR 4151-01-01, QTR 4761-01-01
AS-3G30C-384-BOL | AZUR SPACE | 3G30C-Advanced | DB 0003384-01-02 | 2016-08-19 | Triple Junction GaAs | 3 | InGaP/GaAs/Ge on Ge | TiOx/Al2O3 | Bare Cell |  |  | 40×80 ±0.1 | 30.18 | 150 | 20 | ≤86 |  | 4–10 (Ag/Au) | 3 contact pads |  |  |  | Integrated | ≤2.5 | ≤100 | 0 | BOL | 1 MeV e- |  | 2700 | 520.2 |  | 2411 | 504.4 |  | 1216.1 | 86.58 | 29.5 | 29.8 | [8 empty] | 1 | 100 | -6.2 | 0.36 |  | -6.7 | 0.24 |  |  |  | BOL |  |  | 2350 | 505 | 475 | Qualified | CASOLBA 2005 (05-20MV1) | AMO WRC 1367 W/m² | 28 |  | ≤0.91 (CMX 100 AR) | >1.6N @45° 12.5µm Ag
AS-3G30C-429-BOL | AZUR SPACE | 3G30C-Advanced | DB 0003429-01-01 | 2016-08-19 | Triple Junction GaAs | 3 | GaInP/GaAs/Ge on Ge | TiOx/Al2O3 | Bare Cell |  |  | 40×80 ±0.1 | 30.18 | 150 | 20 | ≤86 |  | 4–10 (Ag/Au) | 2 contact pads |  |  |  | External (required) |  |  | 0 | BOL | 1 MeV e- |  | 2700 | 520.2 |  | 2411 | 504.4 |  | 1216.1 | 86.58 | 29.5 | 29.8 | [8 empty] | 1 | 100 | -6.2 | 0.36 |  | -6.7 | 0.24 |  |  |  | BOL |  |  | 2350 | 505 | 475 | Qualified | CASOLBA 2005 (05-20MV1) | AMO WRC 1367 W/m² | 28 |  | ≤0.91 (CMX 100 AR) | >1.6N @45° 12.5µm Ag |  |  |  |  | Même technologie 3G30C-Adv que DB 0003384 mais grille 2 pads vs 3 pads
AS-3G30C-6050-BOL | AZUR SPACE | 3G30C-Advanced | DB 0006050-01-00 | 2019-05-06 | Triple Junction GaAs | 3 | InGaP/GaAs/Ge on Ge | TiOx/Al2O3 | Bare Cell |  |  | 39.55×68.98 ±0.05 | 26.51 | 150 | 20 |  | ≤2.35 | 4–10 (Ag/Au) |  |  |  |  | External (required) |  |  | 0 | BOL | 1 MeV e- |  | 2700 | 457 |  | 2411 | 442.8 |  | 1067.6 | 86.52 | 29.5 | 29.8 | [8 empty] | 1 | 100 | -6.2 | 0.32 |  | -6.7 | 0.21 |  |  |  | BOL |  |  | 2350 | 444 | 417 | Qualified 3G30 Technology | CASOLBA 2005 (05-20MV1) | AMO WRC 1367 W/m² | 28 |  | ≤0.91 (CMX 100 AR) | >1.6N @45° 12.5µm Ag |  |  |  |  | Même techno 3G30C mais format 26.51cm² (39.55×68.98mm) vs 30.18cm²
AS-3G30C-384-2E14 | AZUR SPACE | 3G30C-Advanced | DB 0003384-01-02 | 2016-08-19 | Triple Junction GaAs | 3 | InGaP/GaAs/Ge on Ge | TiOx/Al2O3 | Bare Cell |  |  | 40×80 ±0.1 | 30.18 | 150 | 20 | ≤86 |  | 4–10 (Ag/Au) | 3 contact pads |  |  |  | Integrated |  |  | 250000000000000 | 2.5E14 | 1 MeV e- |  | 2616 | 518.5 |  | 2345 | 503.2 |  | 1180 | 87 | 28.6 | 28.9 | [8 empty] | 0.9703 | 97.03 | -6.5 | 0.33 |  | -6.8 | 0.2 |  |  |  | 2E14 |  |  | 2350 | 505 | 475 | Qualified | CASOLBA 2005 (05-20MV1) | AMO WRC 1367 W/m² | 28 |  | ≤0.91 (CMX 100 AR)
AS-3G30C-429-2E14 | AZUR SPACE | 3G30C-Advanced | DB 0003429-01-01 | 2016-08-19 | Triple Junction GaAs | 3 | GaInP/GaAs/Ge on Ge | TiOx/Al2O3 | Bare Cell |  |  | 40×80 ±0.1 | 30.18 | 150 |  | ≤86 |  |  | 2 contact pads |  |  |  | External (required) |  |  | 250000000000000 | 2.5E14 | 1 MeV e- |  | 2616 | 518.5 |  | 2345 | 503.2 |  | 1180 | 87 | 28.6 | 28.9 | [8 empty] | 0.9703 | 97.03 | -6.5 | 0.33 |  | -6.8 | 0.2 |  |  |  | 2.5E14 | [5 empty] | Qualified | CASOLBA 2005 (05-20MV1) | AMO WRC 1367 W/m² | 28
AS-3G30C-6050-2E14 | AZUR SPACE | 3G30C-Advanced | DB 0006050-01-00 | 2019-05-06 | Triple Junction GaAs | 3 | InGaP/GaAs/Ge on Ge |  | Bare Cell |  |  |  | 26.51 | 150 | [11 empty] | 250000000000000 | 2.5E14 | 1 MeV e- |  | 2616 | 455.5 |  | 2345 | 442.1 |  | 1036.7 | 87 | 28.6 | 28.9 | [8 empty] | 0.9711 | 97.11 | -6.5 | 0.29 |  | -6.8 | 0.18 | [12 empty] | 28
AS-3G30C-384-5E14 | AZUR SPACE | 3G30C-Advanced | DB 0003384-01-02 | 2016-08-19 | Triple Junction GaAs | 3 | InGaP/GaAs/Ge on Ge | TiOx/Al2O3 | Bare Cell |  |  | 40×80 ±0.1 | 30.18 | 150 |  | ≤86 |  |  | 3 contact pads |  |  |  | Integrated |  |  | 500000000000000 | 5E14 | 1 MeV e- |  | 2564 | 514 |  | 2290 | 500.6 |  | 1146.4 | 86.99 | 27.8 | 28.1 | [8 empty] | 0.9427 | 94.27 | -6.6 | 0.35 |  | -7.1 | 0.24 |  |  |  | 5E14 | [5 empty] | Qualified | CASOLBA 2005 (05-20MV1) | AMO WRC 1367 W/m² | 28
AS-3G30C-429-5E14 | AZUR SPACE | 3G30C-Advanced | DB 0003429-01-01 |  | Triple Junction GaAs | 3 | GaInP/GaAs/Ge on Ge |  | Bare Cell |  |  |  | 30.18 | 150 |  |  |  |  | 2 contact pads |  |  |  | External (required) |  |  | 500000000000000 | 5E14 | 1 MeV e- |  | 2564 | 514 |  | 2290 | 500.6 |  | 1146.4 | 86.99 | 27.8 | 28.1 | [8 empty] | 0.9427 | 94.27 | -6.6 | 0.35 |  | -7.1 | 0.24 | [12 empty] | 28
AS-3G30C-6050-5E14 | AZUR SPACE | 3G30C-Advanced | DB 0006050-01-00 |  | Triple Junction GaAs | 3 |  |  | Bare Cell |  |  |  | 26.51 | 150 | [11 empty] | 500000000000000 | 5E14 | 1 MeV e- |  | 2564 | 451.6 |  | 2290 | 439.8 |  | 1007.1 | 86.98 | 27.8 | 28.1 | [8 empty] | 0.9434 | 94.34 | -6.6 | 0.31 |  | -7.1 | 0.21 | [12 empty] | 28
AS-3G30C-384-1E15 | AZUR SPACE | 3G30C-Advanced | DB 0003384-01-02 | 2016-08-19 | Triple Junction GaAs | 3 | InGaP/GaAs/Ge on Ge | TiOx/Al2O3 | Bare Cell |  |  | 40×80 ±0.1 | 30.18 | 150 |  | ≤86 |  |  | 3 contact pads |  |  |  | Integrated |  |  | 1000000000000000 | 1E15 | 1 MeV e- |  | 2522 | 501.9 |  | 2246 | 486.6 |  | 1092.9 | 86.34 | 26.5 | 26.8 | [8 empty] | 0.8987 | 89.87 | -6.7 | 0.38 |  | -7.2 | 0.28 |  |  |  | 1E15 | [5 empty] | Qualified | CASOLBA 2005 (05-20MV1) | AMO WRC 1367 W/m² | 28
AS-3G30C-429-1E15 | AZUR SPACE | 3G30C-Advanced | DB 0003429-01-01 |  | Triple Junction GaAs | 3 | GaInP/GaAs/Ge on Ge |  | Bare Cell |  |  |  | 30.18 | 150 |  |  |  |  | 2 contact pads | [6 empty] | 1000000000000000 | 1E15 | 1 MeV e- |  | 2522 | 501.9 |  | 2246 | 486.6 |  | 1092.9 | 86.34 | 26.5 | 26.8 | [8 empty] | 0.8987 | 89.87 | -6.7 | 0.38 |  | -7.2 | 0.28 | [12 empty] | 28
AS-3G30C-6050-1E15 | AZUR SPACE | 3G30C-Advanced | DB 0006050-01-00 |  | Triple Junction GaAs | 3 |  |  | Bare Cell |  |  |  | 26.51 | 150 | [11 empty] | 1000000000000000 | 1E15 | 1 MeV e- |  | 2522 | 440.9 |  | 2246 | 427.5 |  | 960.2 | 86.35 | 26.5 | 26.8 | [8 empty] | 0.8994 | 89.94 | -6.7 | 0.33 |  | -7.2 | 0.25 | [12 empty] | 28
AS-3T34A-BOL | AZUR SPACE | 3T34A | DB 0003569-02-00 | 2019-02-26 | Triple Junction GaAs | 3 | InGaP/GaAs/Ge on Ge | TiOx/Al2O3 | Assembly (SCA) |  |  | 40.15×80.15 ±0.1 | 30.18 | 280 | 25 | ≤116 |  |  |  | 3x front side + 1x diode | CMX 100 (100µm) | Kovar, Ag | Integrated |  |  | 0 | BOL |  |  | 2679 | 441 |  | 2440 | 424 |  | 1035 | 87.57 | 34.3 | [9 empty] | 1 | 100 | -6 | 0.32 |  | -6.1 | 0.28 |  |  |  | BOL (25-80°C) |  |  | 2300 | 435 | 420 | Qualified (terrestrial adaptation) |  | AM1.5g ASTM-G173-03, 1000 W/m² | 25 | Terrestrial (adapted from space) | ≤0.91 (CMX 100 AR) | >1.6N @45° 12.5µm Ag
SAT-ZTJ-BOL | SolAero/RocketLab | ZTJ | ZTJ Datasheet April 2018 |  | Triple Junction GaAs | 3 | InGaP/InGaAs/Ge |  | Bare Cell / CIC available | [6 empty] | 84 |  | 4–8 (typical: 6) | [7 empty] | 0 | BOL | 1 MeV e- (AIAA-S-111) |  | 2726 |  | 17.4 | 2410 |  | 16.5 |  |  | 29.5 |  |  | 1 | 1 | 1 | 1 |  |  |  | 1 | 100 | -6.3 |  | 11.7 | -6.7 |  | 9.1 | -85.7 |  | BOL (0) | [6 empty] | AIAA-S111-2005 & AIAA-S112-2005 | AMO 135.3 mW/cm² | 28 |  |  | >600g (typical), >300g (standard)
SAT-ZTJ-3E13 | SolAero/RocketLab | ZTJ | ZTJ Datasheet April 2018 |  | Triple Junction GaAs | 3 | InGaP/InGaAs/Ge |  | Bare Cell / CIC available | [6 empty] | 84 |  | 4–8 (typical: 6) | [7 empty] | 30000000000000 | 3E13 | 1 MeV e- (AIAA-S-111) |  | 2726 |  | 17.4 | 2410 |  | 16.5 |  |  | 29.5 |  |  | 0.96 | 0.99 | 0.98 | 0.99 |  |  |  | 0.99 | 99 | -6.3 |  | 11.7 | -6.7 |  | 9.1 | -85.7 |  | BOL (0) | [6 empty] | AIAA-S111-2005 & AIAA-S112-2005 | AMO 135.3 mW/cm² | 28 |  |  | >600g (typical), >300g (standard)
SAT-ZTJ-1E14 | SolAero/RocketLab | ZTJ | ZTJ Datasheet April 2018 |  | Triple Junction GaAs | 3 | InGaP/InGaAs/Ge |  | Bare Cell / CIC available | [6 empty] | 84 |  | 4–8 (typical: 6) | [7 empty] | 100000000000000 | 1E14 | 1 MeV e- (AIAA-S-111) |  | 2726 |  | 17.4 | 2410 |  | 16.5 |  |  | 29.5 |  |  | 0.95 | 0.98 | 0.97 | 0.99 |  |  |  | 0.96 | 96 | -6.6 |  | 11.4 | -7 |  | 9.1 | -92.3 |  | 1E14 | [6 empty] | AIAA-S111-2005 & AIAA-S112-2005 | AMO 135.3 mW/cm² | 28 |  |  | >600g (typical), >300g (standard)
SAT-ZTJ-5E14 | SolAero/RocketLab | ZTJ | ZTJ Datasheet April 2018 |  | Triple Junction GaAs | 3 | InGaP/InGaAs/Ge |  | Bare Cell / CIC available | [6 empty] | 84 |  | 4–8 (typical: 6) | [7 empty] | 500000000000000 | 5E14 | 1 MeV e- (AIAA-S-111) |  | 2726 |  | 17.4 | 2410 |  | 16.5 |  |  | 29.5 |  |  | 0.91 | 0.97 | 0.93 | 0.96 |  |  |  | 0.9 | 90 | -6.6 |  | 11.4 | -7 |  | 9.1 | -92.3 |  | 1E14 | [6 empty] | AIAA-S111-2005 & AIAA-S112-2005 | AMO 135.3 mW/cm² | 28 |  |  | >600g (typical), >300g (standard)
SAT-ZTJ-1E15 | SolAero/RocketLab | ZTJ | ZTJ Datasheet April 2018 |  | Triple Junction GaAs | 3 | InGaP/InGaAs/Ge |  | Bare Cell / CIC available | [6 empty] | 84 |  | 4–8 (typical: 6) | [7 empty] | 1000000000000000 | 1E15 | 1 MeV e- (AIAA-S-111) |  | 2726 |  | 17.4 | 2410 |  | 16.5 |  |  | 29.5 |  |  | 0.89 | 0.94 | 0.91 | 0.94 |  |  |  | 0.85 | 85 | -6.9 |  | 11.3 | -7.3 |  | 10.6 | -89.9 |  | 1E15 | [6 empty] | AIAA-S111-2005 & AIAA-S112-2005 | AMO 135.3 mW/cm² | 28 |  |  | >600g (typical), >300g (standard)
SAT-ZTJ-3E15 | SolAero/RocketLab | ZTJ | ZTJ Datasheet April 2018 |  | Triple Junction GaAs | 3 | InGaP/InGaAs/Ge |  | Bare Cell / CIC available | [6 empty] | 84 |  | 4–8 (typical: 6) | [7 empty] | 3000000000000000 | 3E15 | 1 MeV e- (AIAA-S-111) |  | 2726 |  | 17.4 | 2410 |  | 16.5 |  |  | 29.5 |  |  | 0.86 | 0.89 | 0.87 | 0.86 |  |  |  | 0.75 | 75 | -6.9 |  | 11.3 | -7.3 |  | 10.6 | -89.9 |  | 1E15 | [6 empty] | AIAA-S111-2005 & AIAA-S112-2005 | AMO 135.3 mW/cm² | 28 |  |  | >600g (typical), >300g (standard)
SAT-ZTJ-1E16 | SolAero/RocketLab | ZTJ | ZTJ Datasheet April 2018 |  | Triple Junction GaAs | 3 | InGaP/InGaAs/Ge |  | Bare Cell / CIC available | [6 empty] | 84 |  | 4–8 (typical: 6) | [7 empty] | 10000000000000000 | 1E16 | 1 MeV e- (AIAA-S-111) |  | 2726 |  | 17.4 | 2410 |  | 16.5 |  |  | 29.5 |  |  | 0.82 | 0.82 | 0.83 | 0.74 |  |  |  | 0.62 | 62 | -7.4 |  | 11.5 | -6.6 |  | 13.4 | -57.2 |  | 1E16 | [6 empty] | AIAA-S111-2005 & AIAA-S112-2005 | AMO 135.3 mW/cm² | 28 |  |  | >600g (typical), >300g (standard)
SAT-ZTJplus-BOL | SolAero/RocketLab | ZTJ+ | ZTJ+ Datasheet April 2018 |  | Triple Junction GaAs | 3 | InGaP/InGaAs/Ge on Ge |  | Bare Cell | [16 empty] | 0 | BOL | 1 MeV e- (ECSS-E-ST-20-08C Rev.1 annealing) |  | 2690 |  | 17.11 | 2390 |  | 16.65 |  |  | 29.4 |  |  | 1 |  | 1 |  | 1 | 1 |  | 1 | 100 | -6.4 |  | 7.8 | -7.2 |  | 5.7 |  |  | BOL | [6 empty] | AIAA-S111-2014 | AMO 135.3 mW/cm² | 28 | High-radiation environments (GEO/MEO)
SAT-ZTJplus-5E14 | SolAero/RocketLab | ZTJ+ | ZTJ+ Datasheet April 2018 |  | Triple Junction GaAs | 3 | InGaP/InGaAs/Ge on Ge |  | Bare Cell | [16 empty] | 500000000000000 | 5E14 | 1 MeV e- (ECSS-E-ST-20-08C Rev.1 annealing) |  | 2690 |  | 17.11 | 2390 |  | 16.65 |  |  | 29.4 |  |  | 0.92 |  | 0.92 |  | 0.99 | 0.99 |  | 0.91 | 91 | -6.6 |  | 7.9 | -7 |  | 4.7 |  |  | 1E14 | [6 empty] | AIAA-S111-2014 | AMO 135.3 mW/cm² | 28 | High-radiation environments (GEO/MEO)
SAT-ZTJplus-1E15 | SolAero/RocketLab | ZTJ+ | ZTJ+ Datasheet April 2018 |  | Triple Junction GaAs | 3 | InGaP/InGaAs/Ge on Ge |  | Bare Cell | [16 empty] | 1000000000000000 | 1E15 | 1 MeV e- (ECSS-E-ST-20-08C Rev.1 annealing) |  | 2690 |  | 17.11 | 2390 |  | 16.65 |  |  | 29.4 |  |  | 0.9 |  | 0.9 |  | 0.97 | 0.97 |  | 0.87 | 87 | -7 |  | 9.2 | -7.4 |  | 5.9 |  |  | 1E15 | [6 empty] | AIAA-S111-2014 | AMO 135.3 mW/cm² | 28 | High-radiation environments (GEO/MEO)
SAT-ZTJplus-5E15 | SolAero/RocketLab | ZTJ+ | ZTJ+ Datasheet April 2018 |  | Triple Junction GaAs | 3 | InGaP/InGaAs/Ge on Ge |  | Bare Cell | [16 empty] | 5000000000000000 | 5E15 | 1 MeV e- (ECSS-E-ST-20-08C Rev.1 annealing) |  | 2690 |  | 17.11 | 2390 |  | 16.65 |  |  | 29.4 |  |  | 0.85 |  | 0.84 |  | 0.9 | 0.87 |  | 0.73 | 73 | -7.6 |  | 11.8 | -7 |  | 10.8 |  |  | 2E16 | [6 empty] | AIAA-S111-2014 | AMO 135.3 mW/cm² | 28 | High-radiation environments (GEO/MEO)
SAT-ZTJ-Omega-BOL | SolAero/RocketLab | ZTJ-Omega | ZTJ-Omega Datasheet April 2018 |  | Triple Junction GaAs | 3 | InGaP/InGaAs/Ge |  | Bare Cell / CIC available | [16 empty] | 0 | BOL | 3 MeV proton (LEO) |  | 2730 |  | 17.41 | 2430 |  | 16.8 |  |  | 30.2 |  |  | 1 |  | 1 |  | 1 | 1 |  | 1 | 100 | -6.7 |  | 8.5 | -7.1 |  | 5.2 | -108 |  | BOL (0) | [6 empty] | AIAA-S111-2014 | AMO 135.3 mW/cm² | 28 | LEO-optimized (proton environments)
SAT-ZTJ-Omega-4.5E9 | SolAero/RocketLab | ZTJ-Omega | ZTJ-Omega Datasheet April 2018 |  | Triple Junction GaAs | 3 | InGaP/InGaAs/Ge |  | Bare Cell / CIC available | [16 empty] | 4500000000 | 4.5E9 | 3 MeV proton (LEO) |  | 2730 |  | 17.41 | 2430 |  | 16.8 |  |  | 30.2 |  |  | 0.99 |  | 0.98 |  | 1 | 0.99 |  | 0.97 | 97 | -7.1 |  | 10.1 | -7.5 |  | 7.8 | -106.5 |  | 6.5E13 eq | [6 empty] | AIAA-S111-2014 | AMO 135.3 mW/cm² | 28 | LEO-optimized (proton environments)
SAT-ZTJ-Omega-2.3E10 | SolAero/RocketLab | ZTJ-Omega | ZTJ-Omega Datasheet April 2018 |  | Triple Junction GaAs | 3 | InGaP/InGaAs/Ge |  | Bare Cell / CIC available | [16 empty] | 23000000000 | 2.3E10 | 3 MeV proton (LEO) |  | 2730 |  | 17.41 | 2430 |  | 16.8 |  |  | 30.2 |  |  | 0.98 |  | 0.97 |  | 0.99 | 0.99 |  | 0.96 | 96 | -7.1 |  | 10.1 | -7.5 |  | 7.8 | -106.5 |  | 6.5E13 eq | [6 empty] | AIAA-S111-2014 | AMO 135.3 mW/cm² | 28 | LEO-optimized (proton environments)
SAT-ZTJ-Omega-8.8E10 | SolAero/RocketLab | ZTJ-Omega | ZTJ-Omega Datasheet April 2018 |  | Triple Junction GaAs | 3 | InGaP/InGaAs/Ge |  | Bare Cell / CIC available | [16 empty] | 88000000000 | 8.8E10 | 3 MeV proton (LEO) |  | 2730 |  | 17.41 | 2430 |  | 16.8 |  |  | 30.2 |  |  | 0.95 |  | 0.94 |  | 0.97 | 0.97 |  | 0.91 | 91 | -7.2 |  | 11.3 | -7.7 |  | 9.3 | -102 |  | 2.0E14 eq | [6 empty] | AIAA-S111-2014 | AMO 135.3 mW/cm² | 28 | LEO-optimized (proton environments)
SAT-ZTJ-Omega-3.4E11 | SolAero/RocketLab | ZTJ-Omega | ZTJ-Omega Datasheet April 2018 |  | Triple Junction GaAs | 3 | InGaP/InGaAs/Ge |  | Bare Cell / CIC available | [16 empty] | 340000000000 | 3.4E11 | 3 MeV proton (LEO) |  | 2730 |  | 17.41 | 2430 |  | 16.8 |  |  | 30.2 |  |  | 0.91 |  | 0.9 |  | 0.91 | 0.9 |  | 0.81 | 81 | -7.5 |  | 12.4 | -7.9 |  | 12.2 | -85.3 |  | 1.0E15 eq | [6 empty] | AIAA-S111-2014 | AMO 135.3 mW/cm² | 28 | LEO-optimized (proton environments)
SPL-TASC-BOL | Spectrolab (Boeing) | TASC (Triangular) | PV_NM_TASC_ITJ.pdf (4/10/02) |  | Triple Junction GaAs | 3 | GaInP2/GaAs/Ge (Monolithic TJ) | Multi-layer 0.3–1.8µm | Bare Cell (triangular) |  |  |  | 2.277 | 190 | [11 empty] | 0 | BOL |  |  | 2520 | 31 |  | 2190 | 28 |  |  | 80 |  |  | 27 | [7 empty] | 1 | 100 |  |  |  | -6.2 | [11 empty] | ISO 9001:2000 | AM1.5G 100 mW/cm² | 25 | Terrestrial (high-power, compact) | [6 empty] | Conçu pour applications terrestres. 4× tension vs Si. 2× efficacité vs Si
SPL-XTESF-US-BOL | Spectrolab (Boeing) | XTE-SF | XTE-SF_Data_Sheet (AIAA S-111-2014) |  | Triple Junction GaAs | 3 |  |  | Bare Cell | [6 empty] | 50–84 | [9 empty] | 0 | BOL | 1 MeV e- | AIAA | 2750 |  | 18.6 | 2435 |  | 17.9 |  |  | 32.2 |  |  | 1 |  | 1 |  | 1 | 1 |  | 1 | 100 | -5.6 |  | 11 | -6.3 |  | 6 |  |  | 10-70°C | 0.88 | 0.85 |  |  |  |  | AIAA-S111-2014 | AMO 135.3 mW/cm² | 28
SPL-XTESF-ECSS-BOL | Spectrolab (Boeing) | XTE-SF | XTE-SF_Data_Sheet (ECSS 12/23/19) |  | Triple Junction GaAs | 3 |  |  | Bare Cell | [16 empty] | 0 | BOL | 1 MeV e- | ECSS | 2750 |  | 18.6 | 2435 |  |  |  |  | 32.2 |  |  | 1 |  | 1 |  | 1 | 1 |  | 1 | 100 | -5.6 |  | 11 | -6.2 |  | 8 |  |  | 15-75°C | 0.88 | 0.85 |  |  |  |  | ECSS-E-ST-20-08C (photon+temp annealing) | AMO 135.3 mW/cm² | 28
SPL-XTESF-US-1E14 | Spectrolab (Boeing) | XTE-SF | XTE-SF_Data_Sheet (AIAA S-111-2014) |  | Triple Junction GaAs | 3 |  |  | Bare Cell | [6 empty] | 50–84 | [9 empty] | 100000000000000 | 1E14 | 1 MeV e- | AIAA | 2750 |  | 18.6 | 2435 |  | 17.9 |  |  | 32.2 |  |  | 0.92 |  | 0.92 |  | 1 | 1 |  | 0.93 | 93 | -6.2 |  | 10 | -6.4 |  | 8 |  |  | 10-70°C | 0.88 | 0.85 |  |  |  |  | AIAA-S111-2014 | AMO 135.3 mW/cm² | 28
SPL-XTESF-ECSS-1E14 | Spectrolab (Boeing) | XTE-SF | XTE-SF_Data_Sheet (ECSS 12/23/19) |  | Triple Junction GaAs | 3 |  |  | Bare Cell | [16 empty] | 100000000000000 | 1E14 | 1 MeV e- | ECSS | 2750 |  | 18.6 | 2435 |  |  |  |  | 32.2 |  |  | 0.93 |  | 0.93 |  | 1 | 1 |  | 0.93 | 93 | -6.1 |  | 9 | -6.4 |  | 7 |  |  | 15-75°C | 0.88 | 0.85 |  |  |  |  | ECSS-E-ST-20-08C (photon+temp annealing) | AMO 135.3 mW/cm² | 28
SPL-XTESF-US-5E14 | Spectrolab (Boeing) | XTE-SF | XTE-SF_Data_Sheet (AIAA S-111-2014) |  | Triple Junction GaAs | 3 |  |  | Bare Cell | [6 empty] | 50–84 | [9 empty] | 500000000000000 | 5E14 | 1 MeV e- | AIAA | 2750 |  | 18.6 | 2435 |  | 17.9 |  |  | 32.2 |  |  | 0.88 |  | 0.88 |  | 1 | 0.99 |  | 0.88 | 88 | -6.2 |  | 10 | -6.4 |  | 8 |  |  | 10-70°C | 0.88 | 0.85 |  |  |  |  | AIAA-S111-2014 | AMO 135.3 mW/cm² | 28
SPL-XTESF-ECSS-5E14 | Spectrolab (Boeing) | XTE-SF | XTE-SF_Data_Sheet (ECSS 12/23/19) |  | Triple Junction GaAs | 3 |  |  | Bare Cell | [16 empty] | 500000000000000 | 5E14 | 1 MeV e- | ECSS | 2750 |  | 18.6 | 2435 |  |  |  |  | 32.2 |  |  | 0.9 |  | 0.9 |  | 1 | 1 |  | 0.89 | 89 | -6.1 |  | 9 | -6.4 |  | 7 |  |  | 15-75°C | 0.88 | 0.85 |  |  |  |  | ECSS-E-ST-20-08C (photon+temp annealing) | AMO 135.3 mW/cm² | 28
SPL-XTESF-US-1E15 | Spectrolab (Boeing) | XTE-SF | XTE-SF_Data_Sheet (AIAA S-111-2014) |  | Triple Junction GaAs | 3 |  |  | Bare Cell | [6 empty] | 50–84 | [9 empty] | 1000000000000000 | 1E15 | 1 MeV e- | AIAA | 2750 |  | 18.6 | 2435 |  | 17.9 |  |  | 32.2 |  |  | 0.86 |  | 0.86 |  | 0.99 | 0.98 |  | 0.84 | 84 | -6.7 |  | 12 | -7 |  | 11 |  |  | 10-70°C | 0.88 | 0.85 |  |  |  |  | AIAA-S111-2014 | AMO 135.3 mW/cm² | 28
SPL-XTESF-ECSS-1E15 | Spectrolab (Boeing) | XTE-SF | XTE-SF_Data_Sheet (ECSS 12/23/19) |  | Triple Junction GaAs | 3 |  |  | Bare Cell | [16 empty] | 1000000000000000 | 1E15 | 1 MeV e- | ECSS | 2750 |  | 18.6 | 2435 |  |  |  |  | 32.2 |  |  | 0.88 |  | 0.87 |  | 0.99 | 0.99 |  | 0.87 | 87 | -6.5 |  | 10 | -6.8 |  | 10 |  |  | 15-75°C | 0.88 | 0.85 |  |  |  |  | ECSS-E-ST-20-08C (photon+temp annealing) | AMO 135.3 mW/cm² | 28
SPL-XTESF-US-1E16 | Spectrolab (Boeing) | XTE-SF | XTE-SF_Data_Sheet (AIAA S-111-2014) |  | Triple Junction GaAs | 3 |  |  | Bare Cell | [6 empty] | 50–84 | [9 empty] | 10000000000000000 | 1E16 | 1 MeV e- | AIAA | 2750 |  | 18.6 | 2435 |  | 17.9 |  |  | 32.2 |  |  | 0.78 |  | 0.76 |  | 0.94 | 0.88 |  | 0.66 | 66 | -6.7 |  | 12 | -7 |  | 12 |  |  | 10-70°C | 0.88 | 0.85 |  |  |  |  | AIAA-S111-2014 | AMO 135.3 mW/cm² | 28
SPL-XTESF-ECSS-1E16 | Spectrolab (Boeing) | XTE-SF | XTE-SF_Data_Sheet (ECSS 12/23/19) |  | Triple Junction GaAs | 3 |  |  | Bare Cell | [16 empty] | 10000000000000000 | 1E16 | 1 MeV e- | ECSS | 2750 |  | 18.6 | 2435 |  |  |  |  | 32.2 |  |  | 0.8 |  | 0.79 |  | 0.96 | 0.91 |  | 0.72 | 72 | -6.8 |  | 11 | -6.8 |  | 12 |  |  | 15-75°C | 0.88 | 0.85 |  |  |  |  | ECSS-E-ST-20-08C (photon+temp annealing) | AMO 135.3 mW/cm² | 28
SPL-XTJ-BOL-26cm2 | Spectrolab (Boeing) | XTJ | PVSC 2010 IEEE (pvsc_2010_5614561) |  | Triple Junction GaAs | 3 | GaInP/GaAs/Ge |  | Bare Cell |  |  |  | 26.62 | [12 empty] | 0 | BOL | 1 MeV e- |  | 2633 |  | 17.76 | 2348 |  | 17.02 | [12 empty] | 1 | 100 | -5.9 |  | 11.4 | -5.2 |  | 9 | -63.4 |  | BOL (-150 to 150°C) | [6 empty] | AIAA S-111-2005 & Spectrolab Standards | AMO 1367 W/m² | 28 | [7 empty] | Bracket [15-75°C]: dVoc=-5.8, dJsc=11.6, dJmp=6.6, dVmp=-6.5, dPmp=-96.6
SPL-XTJ-Proton-1E10 | Spectrolab (Boeing) | XTJ | PVSC 2010 IEEE (pvsc_2010_5614561) |  | Triple Junction GaAs | 3 |  |  | Bare Cell |  |  |  | 26.62 | [12 empty] | 10000000000 | 1E10 | 1 MeV proton | [12 empty] | 0.945 | 1.008 | 0.943 | 1.008 |  |  | 0.997 | 0.951 | 95.1 | [17 empty] | 28
SPL-XTJ-Proton-2E10 | Spectrolab (Boeing) | XTJ | PVSC 2010 IEEE (pvsc_2010_5614561) |  | Triple Junction GaAs | 3 |  |  | Bare Cell |  |  |  | 26.62 | [12 empty] | 20000000000 | 2E10 | 1 MeV proton | [12 empty] | 0.934 | 1.006 | 0.93 | 1.003 |  |  | 0.993 | 0.933 | 93.3 | [17 empty] | 28
SPL-XTJ-Proton-5E10 | Spectrolab (Boeing) | XTJ | PVSC 2010 IEEE (pvsc_2010_5614561) |  | Triple Junction GaAs | 3 |  |  | Bare Cell |  |  |  | 26.62 | [12 empty] | 50000000000 | 5E10 | 1 MeV proton | [12 empty] | 0.912 | 1.002 | 0.905 | 0.987 |  |  | 0.977 | 0.893 | 89.3 | [17 empty] | 28
SPL-XTJ-Proton-1E11 | Spectrolab (Boeing) | XTJ | PVSC 2010 IEEE (pvsc_2010_5614561) |  | Triple Junction GaAs | 3 |  |  | Bare Cell |  |  |  | 26.62 | [12 empty] | 100000000000 | 1E11 | 1 MeV proton | [12 empty] | 0.897 | 0.994 | 0.884 | 0.97 |  |  | 0.962 | 0.857 | 85.7 | [17 empty] | 28
SPL-XTJ-Proton-3E11 | Spectrolab (Boeing) | XTJ | PVSC 2010 IEEE (pvsc_2010_5614561) |  | Triple Junction GaAs | 3 |  |  | Bare Cell |  |  |  | 26.62 | [12 empty] | 300000000000 | 3E11 | 1 MeV proton | [12 empty] | 0.85 | 0.972 | 0.828 | 0.927 |  |  | 0.928 | 0.767 | 76.7 | [17 empty] | 28
SPL-XTJ-3E13 | Spectrolab (Boeing) | XTJ | PVSC 2010 IEEE (pvsc_2010_5614561) |  | Triple Junction GaAs | 3 | GaInP/GaAs/Ge |  | Bare Cell |  |  |  | 26.62 | [12 empty] | 30000000000000 | 3E13 | 1 MeV e- |  | 2520 | [10 empty] | 0.957 | 1.011 | 0.959 | 1.01 |  |  | 1.003 | 0.969 | 96.9 | -6.2 |  | 11.2 | -5.3 |  | 12.5 | -56.2 |  | 3E13 (-150 to 150°C) | [6 empty] | AIAA S-111-2005 | AMO 1367 W/m² | 28
SPL-XTJ-1E14 | Spectrolab (Boeing) | XTJ | PVSC 2010 IEEE (pvsc_2010_5614561) |  | Triple Junction GaAs | 3 | GaInP/GaAs/Ge |  | Bare Cell |  |  |  | 26.62 | [12 empty] | 100000000000000 | 1E14 | 1 MeV e- |  | 2478 | [10 empty] | 0.941 | 1.006 | 0.944 | 1.006 |  |  | 1.003 | 0.95 | 95 | -6.3 |  | 10.6 | -5.3 |  | 13.2 | -54.7 |  | 1E14 (-150 to 150°C) | [6 empty] | AIAA S-111-2005 | AMO 1367 W/m² | 28
SPL-XTJ-5E14 | Spectrolab (Boeing) | XTJ | PVSC 2010 IEEE (pvsc_2010_5614561) |  | Triple Junction GaAs | 3 | GaInP/GaAs/Ge |  | Bare Cell |  |  |  | 26.62 | [12 empty] | 500000000000000 | 5E14 | 1 MeV e- |  | 2399 | [10 empty] | 0.911 | 0.997 | 0.912 | 0.987 |  |  | 0.991 | 0.9 | 90 | -6.4 |  | 11.4 | -5.2 |  | 16.1 | -44.6 |  | 5E14 (-150 to 150°C) | [6 empty] | AIAA S-111-2005 | AMO 1367 W/m² | 28
SPL-XTJ-1E15 | Spectrolab (Boeing) | XTJ | PVSC 2010 IEEE (pvsc_2010_5614561) |  | Triple Junction GaAs | 3 | GaInP/GaAs/Ge |  | Bare Cell |  |  |  | 26.62 | [12 empty] | 1000000000000000 | 1E15 | 1 MeV e- |  | 2359 | [10 empty] | 0.896 | 0.983 | 0.896 | 0.951 |  |  | 0.968 | 0.852 | 85.2 | -6.6 |  | 11.4 | -5.3 |  | 19 | -37.1 |  | 1E15 (-150 to 150°C) | [6 empty] | AIAA S-111-2005 | AMO 1367 W/m² | 28
SPL-XTJ-3E15 | Spectrolab (Boeing) | XTJ | PVSC 2010 IEEE (pvsc_2010_5614561) |  | Triple Junction GaAs | 3 | GaInP/GaAs/Ge |  | Bare Cell |  |  |  | 26.62 | [12 empty] | 3000000000000000 | 3E15 | 1 MeV e- |  | 2272 | [10 empty] | 0.863 | 0.947 | 0.856 | 0.902 |  |  | 0.944 | 0.771 | 77.1 | -6.9 |  | 12.8 | -5.1 |  | 19.5 | -31.1 |  | 3E15 (-150 to 150°C) | [6 empty] | AIAA S-111-2005 | AMO 1367 W/m² | 28
SPL-XTJ-1E16 | Spectrolab (Boeing) | XTJ | PVSC 2010 IEEE (pvsc_2010_5614561) |  | Triple Junction GaAs | 3 | GaInP/GaAs/Ge |  | Bare Cell |  |  |  | 26.62 | [12 empty] | 10000000000000000 | 1E16 | 1 MeV e- |  | 2130 | [10 empty] | 0.809 | 0.889 | 0.797 | 0.826 |  |  | 0.914 | 0.657 | 65.7 | -7 |  | 13.3 | -4.3 |  | 19.9 | -21.3 |  | 1E16 (-150 to 150°C) | [6 empty] | AIAA S-111-2005 | AMO 1367 W/m² | 28
SPL-XTJPrime-US-BOL | Spectrolab (Boeing) | XTJ Prime | XTJ_Prime_Data_Sheet_7-28-2016 |  | Triple Junction GaAs | 3 | GaInP/GaAs/Ge |  | Bare Cell | [6 empty] | 50–84 | [9 empty] | 0 | BOL | 1 MeV e- | AIAA-S111-2005 | 2715 |  | 18.1 | 2390 |  | 17.4 |  |  | 30.7 |  |  | 1 |  | 1 |  | 1 | 1 |  | 1 | 100 | [8 empty] | 15-75°C | [6 empty] | AIAA-S111-2005 | AMO 135.3 mW/cm² | 28
SPL-XTJPrime-ECSS-BOL | Spectrolab (Boeing) | XTJ Prime | XTJ_Prime_Data_Sheet_7-28-2016 |  | Triple Junction GaAs | 3 | GaInP/GaAs/Ge |  | Bare Cell | [16 empty] | 0 | BOL | 1 MeV e- | ECSS | 2715 |  | 18.1 | 2390 |  | 17.4 |  |  | 30.7 |  |  | 1 |  | 1 |  | 1 | 1 |  | 1 | 100 | [15 empty] | ECSS-E-ST-20-08C (photon+temp annealing) | AMO 135.3 mW/cm² | 28
SPL-XTJPrime-US-5E14 | Spectrolab (Boeing) | XTJ Prime | XTJ_Prime_Data_Sheet_7-28-2016 |  | Triple Junction GaAs | 3 | GaInP/GaAs/Ge |  | Bare Cell | [6 empty] | 50–84 | [9 empty] | 500000000000000 | 5E14 | 1 MeV e- | AIAA-S111-2005 | 2715 |  | 18.1 | 2390 |  | 17.4 |  |  | 30.7 |  |  | 0.89 |  | 0.89 |  | 0.99 | 0.99 |  | 0.88 | 88 | -6.2 |  | 10 | -6.5 |  | 8.9 |  |  | 15-75°C | [6 empty] | AIAA-S111-2005 | AMO 135.3 mW/cm² | 28
SPL-XTJPrime-ECSS-5E14 | Spectrolab (Boeing) | XTJ Prime | XTJ_Prime_Data_Sheet_7-28-2016 |  | Triple Junction GaAs | 3 | GaInP/GaAs/Ge |  | Bare Cell | [16 empty] | 500000000000000 | 5E14 | 1 MeV e- | ECSS | 2715 |  | 18.1 | 2390 |  | 17.4 |  |  | 30.7 |  |  | 0.9 |  | 0.91 |  | 0.99 | 0.99 |  | 0.9 | 90 | [15 empty] | ECSS-E-ST-20-08C (photon+temp annealing) | AMO 135.3 mW/cm² | 28
SPL-XTJPrime-US-1E15 | Spectrolab (Boeing) | XTJ Prime | XTJ_Prime_Data_Sheet_7-28-2016 |  | Triple Junction GaAs | 3 | GaInP/GaAs/Ge |  | Bare Cell | [6 empty] | 50–84 | [9 empty] | 1000000000000000 | 1E15 | 1 MeV e- | AIAA-S111-2005 | 2715 |  | 18.1 | 2390 |  | 17.4 |  |  | 30.7 |  |  | 0.87 |  | 0.87 |  | 0.98 | 0.97 |  | 0.85 | 85 | -6.3 |  | 11 | -6.6 |  | 10.3 |  |  | 15-75°C | [6 empty] | AIAA-S111-2005 | AMO 135.3 mW/cm² | 28
SPL-XTJPrime-ECSS-1E15 | Spectrolab (Boeing) | XTJ Prime | XTJ_Prime_Data_Sheet_7-28-2016 |  | Triple Junction GaAs | 3 | GaInP/GaAs/Ge |  | Bare Cell | [16 empty] | 1000000000000000 | 1E15 | 1 MeV e- | ECSS | 2715 |  | 18.1 | 2390 |  | 17.4 |  |  | 30.7 |  |  | 0.88 |  | 0.89 |  | 0.99 | 0.98 |  | 0.87 | 87 | [15 empty] | ECSS-E-ST-20-08C (photon+temp annealing) | AMO 135.3 mW/cm² | 28
SPL-XTJPrime-US-3E15 | Spectrolab (Boeing) | XTJ Prime | XTJ_Prime_Data_Sheet_7-28-2016 |  | Triple Junction GaAs | 3 | GaInP/GaAs/Ge |  | Bare Cell | [6 empty] | 50–84 | [9 empty] | 3000000000000000 | 3E15 | 1 MeV e- | AIAA-S111-2005 | 2715 |  | 18.1 | 2390 |  | 17.4 |  |  | 30.7 |  |  | 0.83 |  | 0.83 |  | 0.96 | 0.92 |  | 0.76 | 76 | -6.5 |  | 11 | -6.7 |  | 12 |  |  | 15-75°C | [6 empty] | AIAA-S111-2005 | AMO 135.3 mW/cm² | 28
SPL-XTJPrime-ECSS-3E15 | Spectrolab (Boeing) | XTJ Prime | XTJ_Prime_Data_Sheet_7-28-2016 |  | Triple Junction GaAs | 3 | GaInP/GaAs/Ge |  | Bare Cell | [16 empty] | 3000000000000000 | 3E15 | 1 MeV e- | ECSS | 2715 |  | 18.1 | 2390 |  | 17.4 |  |  | 30.7 |  |  | 0.85 |  | 0.85 |  | 0.97 | 0.94 |  | 0.8 | 80 | [15 empty] | ECSS-E-ST-20-08C (photon+temp annealing) | AMO 135.3 mW/cm² | 28
SPL-XTJPrime-US-1E16 | Spectrolab (Boeing) | XTJ Prime | XTJ_Prime_Data_Sheet_7-28-2016 |  | Triple Junction GaAs | 3 | GaInP/GaAs/Ge |  | Bare Cell | [6 empty] | 50–84 | [9 empty] | 10000000000000000 | 1E16 | 1 MeV e- | AIAA-S111-2005 | 2715 |  | 18.1 | 2390 |  | 17.4 |  |  | 30.7 |  |  | 0.78 |  | 0.76 |  | 0.93 | 0.86 |  | 0.65 | 65 | -6.6 |  | 12 | -6.7 |  | 12 |  |  | 15-75°C | [6 empty] | AIAA-S111-2005 | AMO 135.3 mW/cm² | 28
SPL-XTJPrime-ECSS-1E16 | Spectrolab (Boeing) | XTJ Prime | XTJ_Prime_Data_Sheet_7-28-2016 |  | Triple Junction GaAs | 3 | GaInP/GaAs/Ge |  | Bare Cell | [16 empty] | 10000000000000000 | 1E16 | 1 MeV e- | ECSS | 2715 |  | 18.1 | 2390 |  | 17.4 |  |  | 30.7 |  |  | 0.8 |  | 0.8 |  | 0.94 | 0.88 |  | 0.7 | 70 | [15 empty] | ECSS-E-ST-20-08C (photon+temp annealing) | AMO 135.3 mW/cm² | 28

## QJ_GaAs_32pct
ID Unique | Fabricant | Modèle | Référence DB / Source | Date Émission | Technologie | Nb Jonctions | Matériau de Base | Revêtement AR | Type Dispositif | N° Pièce | N° Plan | Dimensions (mm) | Aire Cellule (cm²) | Épaisseur (µm) | Tol. Épaisseur (µm) | Masse (mg/cm²) | Masse (g) | Épaisseur Contact | Design Grille | Config. Contacts | Verre de Protection | Matériau Interconnect. | Diode Bypass | Diode Vf @620mA (V) | Diode Ir @2.8V (µA) | Fluence (e/cm²) | Fluence Label | Type Radiation | Norme Radiation | Voc (mV) | Isc (mA) | Jsc (mA/cm²) | Vmp (mV) | Imp (mA) | Jmp (mA/cm²) | Pmp (mW) | FF (%) | η @1367 W/m² (%) | η @1353 W/m² (%) | η AM1.5G (%) | Ratio EOL/BOL Voc | Ratio EOL/BOL Isc | Ratio EOL/BOL Vmp | Ratio EOL/BOL Imp | Ratio EOL/BOL Jsc | Ratio EOL/BOL Jmp | Ratio EOL/BOL FF | Ratio EOL/BOL Pmp | Rétention Pmp (%) | ΔVoc/ΔT (mV/°C) | ΔIsc/ΔT (mA/°C) | ΔJsc/ΔT (µA/cm²/°C) | ΔVmp/ΔT (mV/°C) | ΔImp/ΔT (mA/°C) | ΔJmp/ΔT (µA/cm²/°C) | ΔPmp/ΔT (µW/cm²/°C) | ΔPmp/ΔT (%/°C) | Plage T Coefficients | Absorptance Solaire | Émittance | Vop (mV) | Iop avg (mA) | Iop min (mA) | Statut | Norme Test | Spectre | T Référence (°C) | Application | Absorptivité | Test Traction | Qualification ECSS | Niveau MRL | Niveau TRL | Références QTR | Notes / Remarques
AS-4G32C-BOL | AZUR SPACE | 4G32C-Advanced | DB 0005979-01-00 | 2019-05-08 | Quadruple Junction GaAs | 4 | AlInGaP/AlInGaAs/InGaAs/Ge on Ge | TiOx/Al2O3 | Bare Cell |  |  | 40×80 ±0.1 | 30.18 | 110 | 12 |  |  | 4–6.2 (Ag/Au) |  |  |  |  | External (required) |  |  | 0 | BOL | 1 MeV e- |  | 3451 | 457.6 |  | 3025 | 433.5 |  | 1311.3 | 83.04 | 31.8 | [9 empty] | 1 | 100 | -8.4 | 0.07 |  | -8.6 | 0.03 |  |  |  | BOL |  |  | 2900 | 438 | 418 | Qualified | PS_4G32_PTB_2016-09-13 | AMO WRC 1367 W/m² | 25 |  | ≤0.91 (CMX 100 AR) | >1.6N @45° welding
AS-4G32C-5E14 | AZUR SPACE | 4G32C-Advanced | DB 0005979-01-00 | 2019-05-08 | Quadruple Junction GaAs | 4 | AlInGaP/AlInGaAs/InGaAs/Ge on Ge | TiOx/Al2O3 | Bare Cell |  |  | 40×80 ±0.1 | 30.18 | 110 | 12 |  |  | 4–6.2 (Ag/Au) |  |  |  |  | External (required) |  |  | 500000000000000 | 5E14 | 1 MeV e- |  | 3292 | 453.3 |  | 2866 | 428 |  | 1226.6 | 82.2 | 29.7 | [9 empty] | 0.9354 | 93.54 | -8.8 | 0.14 |  | -9 | 0.07 |  |  |  | 5E14 |  |  | 2900 | 438 | 418 | Qualified | PS_4G32_PTB_2016-09-13 | AMO WRC 1367 W/m² | 25 |  | ≤0.91 (CMX 100 AR) | >1.6N @45° welding
AS-4G32C-1E15 | AZUR SPACE | 4G32C-Advanced | DB 0005979-01-00 | 2019-05-08 | Quadruple Junction GaAs | 4 | AlInGaP/AlInGaAs/InGaAs/Ge on Ge | TiOx/Al2O3 | Bare Cell |  |  | 40×80 ±0.1 | 30.18 | 110 | 12 |  |  | 4–6.2 (Ag/Au) |  |  |  |  | External (required) |  |  | 1000000000000000 | 1E15 | 1 MeV e- |  | 3227 | 451.5 |  | 2793 | 423.8 |  | 1183.7 | 81.24 | 28.7 | [9 empty] | 0.9026 | 90.26 | -8.9 | 0.14 |  | -9 | 0.07 |  |  |  | 1E15 |  |  | 2900 | 438 | 418 | Qualified | PS_4G32_PTB_2016-09-13 | AMO WRC 1367 W/m² | 25 |  | ≤0.91 (CMX 100 AR) | >1.6N @45° welding
AS-4G32C-3E15 | AZUR SPACE | 4G32C-Advanced | DB 0005979-01-00 | 2019-05-08 | Quadruple Junction GaAs | 4 | AlInGaP/AlInGaAs/InGaAs/Ge on Ge | TiOx/Al2O3 | Bare Cell |  |  | 40×80 ±0.1 | 30.18 | 110 | 12 |  |  | 4–6.2 (Ag/Au) |  |  |  |  | External (required) |  |  | 3000000000000000 | 3E15 | 1 MeV e- |  | 3120 | 423.8 |  | 2700 | 394 |  | 1063.8 | 80.45 | 25.8 | [9 empty] | 0.8112 | 81.12 | -9.1 | 0.25 |  | -9.3 | 0.24 |  |  |  | 3E15 |  |  | 2900 | 438 | 418 | Qualified | PS_4G32_PTB_2016-09-13 | AMO WRC 1367 W/m² | 25 |  | ≤0.91 (CMX 100 AR) | >1.6N @45° welding
AS-4G32C-1E16 | AZUR SPACE | 4G32C-Advanced | DB 0005979-01-00 | 2019-05-08 | Quadruple Junction GaAs | 4 | AlInGaP/AlInGaAs/InGaAs/Ge on Ge | TiOx/Al2O3 | Bare Cell |  |  | 40×80 ±0.1 | 30.18 | 110 | 12 |  |  | 4–6.2 (Ag/Au) |  |  |  |  | External (required) |  |  | 10000000000000000 | 1E16 | 1 MeV e- |  | 2955 | 365.1 |  | 2581 | 320.9 |  | 828.2 | 76.77 | 20.1 | [9 empty] | 0.6316 | 63.16 | -9.5 | 0.34 |  | -9.8 | 0.46 |  |  |  | 1E16 |  |  | 2900 | 438 | 418 | Qualified | PS_4G32_PTB_2016-09-13 | AMO WRC 1367 W/m² | 25 |  | ≤0.91 (CMX 100 AR) | >1.6N @45° welding

## Silicon
ID Unique | Fabricant | Modèle | Référence DB / Source | Date Émission | Technologie | Nb Jonctions | Matériau de Base | Revêtement AR | Type Dispositif | N° Pièce | N° Plan | Dimensions (mm) | Aire Cellule (cm²) | Épaisseur (µm) | Tol. Épaisseur (µm) | Masse (mg/cm²) | Masse (g) | Épaisseur Contact | Design Grille | Config. Contacts | Verre de Protection | Matériau Interconnect. | Diode Bypass | Diode Vf @620mA (V) | Diode Ir @2.8V (µA) | Fluence (e/cm²) | Fluence Label | Type Radiation | Norme Radiation | Voc (mV) | Isc (mA) | Jsc (mA/cm²) | Vmp (mV) | Imp (mA) | Jmp (mA/cm²) | Pmp (mW) | FF (%) | η @1367 W/m² (%) | η @1353 W/m² (%) | η AM1.5G (%) | Ratio EOL/BOL Voc | Ratio EOL/BOL Isc | Ratio EOL/BOL Vmp | Ratio EOL/BOL Imp | Ratio EOL/BOL Jsc | Ratio EOL/BOL Jmp | Ratio EOL/BOL FF | Ratio EOL/BOL Pmp | Rétention Pmp (%) | ΔVoc/ΔT (mV/°C) | ΔIsc/ΔT (mA/°C) | ΔJsc/ΔT (µA/cm²/°C) | ΔVmp/ΔT (mV/°C) | ΔImp/ΔT (mA/°C) | ΔJmp/ΔT (µA/cm²/°C) | ΔPmp/ΔT (µW/cm²/°C) | ΔPmp/ΔT (%/°C) | Plage T Coefficients | Absorptance Solaire | Émittance | Vop (mV) | Iop avg (mA) | Iop min (mA) | Statut | Norme Test | Spectre | T Référence (°C) | Application | Absorptivité | Test Traction | Qualification ECSS | Niveau MRL | Niveau TRL | Références QTR | Notes / Remarques
AS-S32-BOL | AZUR SPACE | S32 Silicon | DB 0002162-00-03 | 2016-08-19 | Silicon | 1 | CZ Silicon <1-0-0> | TiOx/Al2O3 | Bare Cell |  |  | 74.0×31.9 ±0.1 | 23.61 | 130 | 30 | ≤32 |  |  | Improved Grid 3 contact pads |  |  |  | Integrated Zener |  |  | 0 | BOL | 1 MeV e- |  | 628 | 1081.3 |  | 528 | 1024.7 |  | 541 | 79.67 | 16.9 | [9 empty] | 1 | 100 | -2.02 |  |  | -2.07 |  |  |  |  | BOL | [5 empty] | Qualified | CNES 01-23MV1 | AMO 135.3 mW/cm² | 28 |  | ≤0.78 (CMX 100 AR/IRR) | >5N @45° 35µm Ag
AS-S32-3E14 | AZUR SPACE | S32 Silicon | DB 0002162-00-03 | 2016-08-19 | Silicon | 1 | CZ Silicon <1-0-0> | TiOx/Al2O3 | Bare Cell |  |  | 74.0×31.9 ±0.1 | 23.61 | 130 | 30 | ≤32 |  |  | Improved Grid 3 contact pads |  |  |  | Integrated Zener |  |  | 300000000000000 | 3E14 | 1 MeV e- |  | 571.48 | 951.6 |  | 480.48 | 901.7 |  | 433.3 | 79.67 | 13.52 | [9 empty] | 0.8 | 80 | -2.14 |  |  | -2.22 |  |  |  |  | 3E14 | [5 empty] | Qualified | CNES 01-23MV1 | AMO 135.3 mW/cm² | 28 |  | ≤0.78 (CMX 100 AR/IRR) | >5N @45° 35µm Ag
AS-S32-1E15 | AZUR SPACE | S32 Silicon | DB 0002162-00-03 | 2016-08-19 | Silicon | 1 | CZ Silicon <1-0-0> | TiOx/Al2O3 | Bare Cell |  |  | 74.0×31.9 ±0.1 | 23.61 | 130 | 30 | ≤32 |  |  | Improved Grid 3 contact pads |  |  |  | Integrated Zener |  |  | 1000000000000000 | 1E15 | 1 MeV e- |  | 558.92 | 919.1 |  | 469.92 | 860.7 |  | 404.5 | 78.73 | 12.506 | [9 empty] | 0.74 | 74 | -2.17 |  |  | -2.19 |  |  |  |  | 1E15 | [5 empty] | Qualified | CNES 01-23MV1 | AMO 135.3 mW/cm² | 28 |  | ≤0.78 (CMX 100 AR/IRR) | >5N @45° 35µm Ag
AS-S32-3E15 | AZUR SPACE | S32 Silicon | DB 0002162-00-03 | 2016-08-19 | Silicon | 1 | CZ Silicon <1-0-0> | TiOx/Al2O3 | Bare Cell |  |  | 74.0×31.9 ±0.1 | 23.61 | 130 | 30 | ≤32 |  |  | Improved Grid 3 contact pads |  |  |  | Integrated Zener |  |  | 3000000000000000 | 3E15 | 1 MeV e- |  | 533.8 | 821.8 |  | 443.52 | 768.5 |  | 340.8 | 77.7 | 10.816 | [9 empty] | 0.64 | 64 | -2.2 |  |  | -2.25 |  |  |  |  | 3E15 | [5 empty] | Qualified | CNES 01-23MV1 | AMO 135.3 mW/cm² | 28 |  | ≤0.78 (CMX 100 AR/IRR) | >5N @45° 35µm Ag
BP-MSX60-BOL | BP Solar | BP MSX 60 | B4369027-31E5-499D-A541-13E8441ED597.pdf (01-4001-2 2/02) |  | Silicon (Multicrystalline Module) | 1 | Multicrystalline Silicon |  | Module (36 cells) | [16 empty] | 0 | BOL | [20 empty] | 1 | 100 | [7 empty] | -0.5 | [7 empty] | IEC 61215, UL listed, TÜV Class II | AM1.5 1000 W/m² | 25 | Terrestrial module | [6 empty] | Module terrestrial 60W. Stabilization ~3% dégradation premiers mois

## Thermal_Coefficients
ID | Fabricant | Modèle | Source | Fluence | Fluence (e/cm²) | ΔVoc/ΔT (mV/°C) | ΔIsc/ΔT (mA/°C) | ΔJsc/ΔT (µA/cm²/°C) | ΔVmp/ΔT (mV/°C) | ΔImp/ΔT (mA/°C) | ΔJmp/ΔT (µA/cm²/°C) | ΔPmp/ΔT (µW/cm²/°C) | ΔPmp/ΔT (%/°C) | Absorptance | Émittance | Plage T
AS-4G32C-BOL | AZUR SPACE | 4G32C-Advanced | DB 0005979-01-00 | BOL | 0 | -8.4 | 0.07 |  | -8.6 | 0.03 | [5 empty] | BOL
AS-4G32C-5E14 | AZUR SPACE | 4G32C-Advanced | DB 0005979-01-00 | 5E14 | 500000000000000 | -8.8 | 0.14 |  | -9 | 0.07 | [5 empty] | 5E14
AS-4G32C-1E15 | AZUR SPACE | 4G32C-Advanced | DB 0005979-01-00 | 1E15 | 1000000000000000 | -8.9 | 0.14 |  | -9 | 0.07 | [5 empty] | 1E15
AS-4G32C-3E15 | AZUR SPACE | 4G32C-Advanced | DB 0005979-01-00 | 3E15 | 3000000000000000 | -9.1 | 0.25 |  | -9.3 | 0.24 | [5 empty] | 3E15
AS-4G32C-1E16 | AZUR SPACE | 4G32C-Advanced | DB 0005979-01-00 | 1E16 | 10000000000000000 | -9.5 | 0.34 |  | -9.8 | 0.46 | [5 empty] | 1E16
AS-S32-BOL | AZUR SPACE | S32 Silicon | DB 0002162-00-03 | BOL | 0 | -2.02 |  |  | -2.07 | [6 empty] | BOL
AS-S32-3E14 | AZUR SPACE | S32 Silicon | DB 0002162-00-03 | 3E14 | 300000000000000 | -2.14 |  |  | -2.22 | [6 empty] | 3E14
AS-S32-1E15 | AZUR SPACE | S32 Silicon | DB 0002162-00-03 | 1E15 | 1000000000000000 | -2.17 |  |  | -2.19 | [6 empty] | 1E15
AS-S32-3E15 | AZUR SPACE | S32 Silicon | DB 0002162-00-03 | 3E15 | 3000000000000000 | -2.2 |  |  | -2.25 | [6 empty] | 3E15
AS-3G30-4x8-CELL-BOL | AZUR SPACE | 3G30-Advanced (4x8) | DB 00010891-01 | BOL | 0 | -6.2 | 0.36 |  | -6.7 | 0.24 | [5 empty] | BOL
AS-3G30-4x8-CIC-BOL | AZUR SPACE | 3G30-Advanced (4x8) | DB 00010891-01 | BOL | 0 | -6.2 | 0.36 |  | -6.7 | 0.24 | [5 empty] | BOL
AS-3G30-4x8-CELL-5E13 | AZUR SPACE | 3G30-Advanced (4x8) | DB 00010891-01 | 5E13 | 50000000000000 | -6.2 | 0.36 |  | -6.7 | 0.24 | [5 empty] | BOL
AS-3G30-4x8-CIC-5E13 | AZUR SPACE | 3G30-Advanced (4x8) | DB 00010891-01 | 5E13 | 50000000000000 | -6.2 | 0.36 |  | -6.7 | 0.24 | [5 empty] | BOL
AS-3G30-4x8-CELL-2.5E14 | AZUR SPACE | 3G30-Advanced (4x8) | DB 00010891-01 | 2.5E14 | 250000000000000 | -6.5 | 0.33 |  | -6.8 | 0.2 | [5 empty] | 2.5E14
AS-3G30-4x8-CIC-2.5E14 | AZUR SPACE | 3G30-Advanced (4x8) | DB 00010891-01 | 2.5E14 | 250000000000000 | -6.5 | 0.33 |  | -6.8 | 0.2 | [5 empty] | 2.5E14
AS-3G30-4x8-CELL-5E14 | AZUR SPACE | 3G30-Advanced (4x8) | DB 00010891-01 | 5E14 | 500000000000000 | -6.6 | 0.35 |  | -7.1 | 0.24 | [5 empty] | 5E14
AS-3G30-4x8-CIC-5E14 | AZUR SPACE | 3G30-Advanced (4x8) | DB 00010891-01 | 5E14 | 500000000000000 | -6.6 | 0.35 |  | -7.1 | 0.24 | [5 empty] | 5E14
AS-3G30-4x8-CELL-1E15 | AZUR SPACE | 3G30-Advanced (4x8) | DB 00010891-01 | 1E15 | 1000000000000000 | -6.7 | 0.38 |  | -7.2 | 0.28 | [5 empty] | 1E15
AS-3G30-4x8-CIC-1E15 | AZUR SPACE | 3G30-Advanced (4x8) | DB 00010891-01 | 1E15 | 1000000000000000 | -6.7 | 0.38 |  | -7.2 | 0.28 | [5 empty] | 1E15
AS-3G30C-384-BOL | AZUR SPACE | 3G30C-Advanced | DB 0003384-01-02 | BOL | 0 | -6.2 | 0.36 |  | -6.7 | 0.24 | [5 empty] | BOL
AS-3G30C-429-BOL | AZUR SPACE | 3G30C-Advanced | DB 0003429-01-01 | BOL | 0 | -6.2 | 0.36 |  | -6.7 | 0.24 | [5 empty] | BOL
AS-3G30C-6050-BOL | AZUR SPACE | 3G30C-Advanced | DB 0006050-01-00 | BOL | 0 | -6.2 | 0.32 |  | -6.7 | 0.21 | [5 empty] | BOL
AS-3G30C-384-2E14 | AZUR SPACE | 3G30C-Advanced | DB 0003384-01-02 | 2.5E14 | 250000000000000 | -6.5 | 0.33 |  | -6.8 | 0.2 | [5 empty] | 2E14
AS-3G30C-429-2E14 | AZUR SPACE | 3G30C-Advanced | DB 0003429-01-01 | 2.5E14 | 250000000000000 | -6.5 | 0.33 |  | -6.8 | 0.2 | [5 empty] | 2.5E14
AS-3G30C-6050-2E14 | AZUR SPACE | 3G30C-Advanced | DB 0006050-01-00 | 2.5E14 | 250000000000000 | -6.5 | 0.29 |  | -6.8 | 0.18
AS-3G30C-384-5E14 | AZUR SPACE | 3G30C-Advanced | DB 0003384-01-02 | 5E14 | 500000000000000 | -6.6 | 0.35 |  | -7.1 | 0.24 | [5 empty] | 5E14
AS-3G30C-429-5E14 | AZUR SPACE | 3G30C-Advanced | DB 0003429-01-01 | 5E14 | 500000000000000 | -6.6 | 0.35 |  | -7.1 | 0.24
AS-3G30C-6050-5E14 | AZUR SPACE | 3G30C-Advanced | DB 0006050-01-00 | 5E14 | 500000000000000 | -6.6 | 0.31 |  | -7.1 | 0.21
AS-3G30C-384-1E15 | AZUR SPACE | 3G30C-Advanced | DB 0003384-01-02 | 1E15 | 1000000000000000 | -6.7 | 0.38 |  | -7.2 | 0.28 | [5 empty] | 1E15
AS-3G30C-429-1E15 | AZUR SPACE | 3G30C-Advanced | DB 0003429-01-01 | 1E15 | 1000000000000000 | -6.7 | 0.38 |  | -7.2 | 0.28
AS-3G30C-6050-1E15 | AZUR SPACE | 3G30C-Advanced | DB 0006050-01-00 | 1E15 | 1000000000000000 | -6.7 | 0.33 |  | -7.2 | 0.25
AS-3T34A-BOL | AZUR SPACE | 3T34A | DB 0003569-02-00 | BOL | 0 | -6 | 0.32 |  | -6.1 | 0.28 | [5 empty] | BOL (25-80°C)
SAT-ZTJ-BOL | SolAero/RocketLab | ZTJ | ZTJ Datasheet April 2018 | BOL | 0 | -6.3 |  | 11.7 | -6.7 |  | 9.1 | -85.7 |  |  |  | BOL (0)
SAT-ZTJ-3E13 | SolAero/RocketLab | ZTJ | ZTJ Datasheet April 2018 | 3E13 | 30000000000000 | -6.3 |  | 11.7 | -6.7 |  | 9.1 | -85.7 |  |  |  | BOL (0)
SAT-ZTJ-1E14 | SolAero/RocketLab | ZTJ | ZTJ Datasheet April 2018 | 1E14 | 100000000000000 | -6.6 |  | 11.4 | -7 |  | 9.1 | -92.3 |  |  |  | 1E14
SAT-ZTJ-5E14 | SolAero/RocketLab | ZTJ | ZTJ Datasheet April 2018 | 5E14 | 500000000000000 | -6.6 |  | 11.4 | -7 |  | 9.1 | -92.3 |  |  |  | 1E14
SAT-ZTJ-1E15 | SolAero/RocketLab | ZTJ | ZTJ Datasheet April 2018 | 1E15 | 1000000000000000 | -6.9 |  | 11.3 | -7.3 |  | 10.6 | -89.9 |  |  |  | 1E15
SAT-ZTJ-3E15 | SolAero/RocketLab | ZTJ | ZTJ Datasheet April 2018 | 3E15 | 3000000000000000 | -6.9 |  | 11.3 | -7.3 |  | 10.6 | -89.9 |  |  |  | 1E15
SAT-ZTJ-1E16 | SolAero/RocketLab | ZTJ | ZTJ Datasheet April 2018 | 1E16 | 10000000000000000 | -7.4 |  | 11.5 | -6.6 |  | 13.4 | -57.2 |  |  |  | 1E16
SAT-ZTJplus-BOL | SolAero/RocketLab | ZTJ+ | ZTJ+ Datasheet April 2018 | BOL | 0 | -6.4 |  | 7.8 | -7.2 |  | 5.7 |  |  |  |  | BOL
SAT-ZTJplus-5E14 | SolAero/RocketLab | ZTJ+ | ZTJ+ Datasheet April 2018 | 5E14 | 500000000000000 | -6.6 |  | 7.9 | -7 |  | 4.7 |  |  |  |  | 1E14
SAT-ZTJplus-1E15 | SolAero/RocketLab | ZTJ+ | ZTJ+ Datasheet April 2018 | 1E15 | 1000000000000000 | -7 |  | 9.2 | -7.4 |  | 5.9 |  |  |  |  | 1E15
SAT-ZTJplus-5E15 | SolAero/RocketLab | ZTJ+ | ZTJ+ Datasheet April 2018 | 5E15 | 5000000000000000 | -7.6 |  | 11.8 | -7 |  | 10.8 |  |  |  |  | 2E16
SAT-ZTJ-Omega-BOL | SolAero/RocketLab | ZTJ-Omega | ZTJ-Omega Datasheet April 2018 | BOL | 0 | -6.7 |  | 8.5 | -7.1 |  | 5.2 | -108 |  |  |  | BOL (0)
SAT-ZTJ-Omega-4.5E9 | SolAero/RocketLab | ZTJ-Omega | ZTJ-Omega Datasheet April 2018 | 4.5E9 | 4500000000 | -7.1 |  | 10.1 | -7.5 |  | 7.8 | -106.5 |  |  |  | 6.5E13 eq
SAT-ZTJ-Omega-2.3E10 | SolAero/RocketLab | ZTJ-Omega | ZTJ-Omega Datasheet April 2018 | 2.3E10 | 23000000000 | -7.1 |  | 10.1 | -7.5 |  | 7.8 | -106.5 |  |  |  | 6.5E13 eq
SAT-ZTJ-Omega-8.8E10 | SolAero/RocketLab | ZTJ-Omega | ZTJ-Omega Datasheet April 2018 | 8.8E10 | 88000000000 | -7.2 |  | 11.3 | -7.7 |  | 9.3 | -102 |  |  |  | 2.0E14 eq
SAT-ZTJ-Omega-3.4E11 | SolAero/RocketLab | ZTJ-Omega | ZTJ-Omega Datasheet April 2018 | 3.4E11 | 340000000000 | -7.5 |  | 12.4 | -7.9 |  | 12.2 | -85.3 |  |  |  | 1.0E15 eq
SPL-XTESF-US-BOL | Spectrolab (Boeing) | XTE-SF | XTE-SF_Data_Sheet (AIAA S-111-2014) | BOL | 0 | -5.6 |  | 11 | -6.3 |  | 6 |  |  | 0.88 | 0.85 | 10-70°C
SPL-XTESF-ECSS-BOL | Spectrolab (Boeing) | XTE-SF | XTE-SF_Data_Sheet (ECSS 12/23/19) | BOL | 0 | -5.6 |  | 11 | -6.2 |  | 8 |  |  | 0.88 | 0.85 | 15-75°C
SPL-XTESF-US-1E14 | Spectrolab (Boeing) | XTE-SF | XTE-SF_Data_Sheet (AIAA S-111-2014) | 1E14 | 100000000000000 | -6.2 |  | 10 | -6.4 |  | 8 |  |  | 0.88 | 0.85 | 10-70°C
SPL-XTESF-ECSS-1E14 | Spectrolab (Boeing) | XTE-SF | XTE-SF_Data_Sheet (ECSS 12/23/19) | 1E14 | 100000000000000 | -6.1 |  | 9 | -6.4 |  | 7 |  |  | 0.88 | 0.85 | 15-75°C
SPL-XTESF-US-5E14 | Spectrolab (Boeing) | XTE-SF | XTE-SF_Data_Sheet (AIAA S-111-2014) | 5E14 | 500000000000000 | -6.2 |  | 10 | -6.4 |  | 8 |  |  | 0.88 | 0.85 | 10-70°C
SPL-XTESF-ECSS-5E14 | Spectrolab (Boeing) | XTE-SF | XTE-SF_Data_Sheet (ECSS 12/23/19) | 5E14 | 500000000000000 | -6.1 |  | 9 | -6.4 |  | 7 |  |  | 0.88 | 0.85 | 15-75°C
SPL-XTESF-US-1E15 | Spectrolab (Boeing) | XTE-SF | XTE-SF_Data_Sheet (AIAA S-111-2014) | 1E15 | 1000000000000000 | -6.7 |  | 12 | -7 |  | 11 |  |  | 0.88 | 0.85 | 10-70°C
SPL-XTESF-ECSS-1E15 | Spectrolab (Boeing) | XTE-SF | XTE-SF_Data_Sheet (ECSS 12/23/19) | 1E15 | 1000000000000000 | -6.5 |  | 10 | -6.8 |  | 10 |  |  | 0.88 | 0.85 | 15-75°C
SPL-XTESF-US-1E16 | Spectrolab (Boeing) | XTE-SF | XTE-SF_Data_Sheet (AIAA S-111-2014) | 1E16 | 10000000000000000 | -6.7 |  | 12 | -7 |  | 12 |  |  | 0.88 | 0.85 | 10-70°C
SPL-XTESF-ECSS-1E16 | Spectrolab (Boeing) | XTE-SF | XTE-SF_Data_Sheet (ECSS 12/23/19) | 1E16 | 10000000000000000 | -6.8 |  | 11 | -6.8 |  | 12 |  |  | 0.88 | 0.85 | 15-75°C
SPL-XTJ-BOL-26cm2 | Spectrolab (Boeing) | XTJ | PVSC 2010 IEEE (pvsc_2010_5614561) | BOL | 0 | -5.9 |  | 11.4 | -5.2 |  | 9 | -63.4 |  |  |  | BOL (-150 to 150°C)
SPL-XTJ-3E13 | Spectrolab (Boeing) | XTJ | PVSC 2010 IEEE (pvsc_2010_5614561) | 3E13 | 30000000000000 | -6.2 |  | 11.2 | -5.3 |  | 12.5 | -56.2 |  |  |  | 3E13 (-150 to 150°C)
SPL-XTJ-1E14 | Spectrolab (Boeing) | XTJ | PVSC 2010 IEEE (pvsc_2010_5614561) | 1E14 | 100000000000000 | -6.3 |  | 10.6 | -5.3 |  | 13.2 | -54.7 |  |  |  | 1E14 (-150 to 150°C)
SPL-XTJ-5E14 | Spectrolab (Boeing) | XTJ | PVSC 2010 IEEE (pvsc_2010_5614561) | 5E14 | 500000000000000 | -6.4 |  | 11.4 | -5.2 |  | 16.1 | -44.6 |  |  |  | 5E14 (-150 to 150°C)
SPL-XTJ-1E15 | Spectrolab (Boeing) | XTJ | PVSC 2010 IEEE (pvsc_2010_5614561) | 1E15 | 1000000000000000 | -6.6 |  | 11.4 | -5.3 |  | 19 | -37.1 |  |  |  | 1E15 (-150 to 150°C)
SPL-XTJ-3E15 | Spectrolab (Boeing) | XTJ | PVSC 2010 IEEE (pvsc_2010_5614561) | 3E15 | 3000000000000000 | -6.9 |  | 12.8 | -5.1 |  | 19.5 | -31.1 |  |  |  | 3E15 (-150 to 150°C)
SPL-XTJ-1E16 | Spectrolab (Boeing) | XTJ | PVSC 2010 IEEE (pvsc_2010_5614561) | 1E16 | 10000000000000000 | -7 |  | 13.3 | -4.3 |  | 19.9 | -21.3 |  |  |  | 1E16 (-150 to 150°C)
SPL-XTJPrime-US-5E14 | Spectrolab (Boeing) | XTJ Prime | XTJ_Prime_Data_Sheet_7-28-2016 | 5E14 | 500000000000000 | -6.2 |  | 10 | -6.5 |  | 8.9 |  |  |  |  | 15-75°C
SPL-XTJPrime-US-1E15 | Spectrolab (Boeing) | XTJ Prime | XTJ_Prime_Data_Sheet_7-28-2016 | 1E15 | 1000000000000000 | -6.3 |  | 11 | -6.6 |  | 10.3 |  |  |  |  | 15-75°C
SPL-XTJPrime-US-3E15 | Spectrolab (Boeing) | XTJ Prime | XTJ_Prime_Data_Sheet_7-28-2016 | 3E15 | 3000000000000000 | -6.5 |  | 11 | -6.7 |  | 12 |  |  |  |  | 15-75°C
SPL-XTJPrime-US-1E16 | Spectrolab (Boeing) | XTJ Prime | XTJ_Prime_Data_Sheet_7-28-2016 | 1E16 | 10000000000000000 | -6.6 |  | 12 | -6.7 |  | 12 |  |  |  |  | 15-75°C

## Degradation_EOL_BOL
ID | Fabricant | Modèle | Source | Type | Norme Rad. | Fluence | Fluence (e/cm²) | Voc EOL/BOL | Isc EOL/BOL | Jsc EOL/BOL | Vmp EOL/BOL | Imp EOL/BOL | Jmp EOL/BOL | FF EOL/BOL | Pmp EOL/BOL | Rétention Pmp (%)
AS-4G32C-BOL | AZUR SPACE | 4G32C-Advanced | DB 0005979-01-00 | Bare Cell |  | BOL | 0 | [7 empty] | 1 | 100
AS-4G32C-5E14 | AZUR SPACE | 4G32C-Advanced | DB 0005979-01-00 | Bare Cell |  | 5E14 | 500000000000000 | [7 empty] | 0.9354 | 93.54
AS-4G32C-1E15 | AZUR SPACE | 4G32C-Advanced | DB 0005979-01-00 | Bare Cell |  | 1E15 | 1000000000000000 | [7 empty] | 0.9026 | 90.26
AS-4G32C-3E15 | AZUR SPACE | 4G32C-Advanced | DB 0005979-01-00 | Bare Cell |  | 3E15 | 3000000000000000 | [7 empty] | 0.8112 | 81.12
AS-4G32C-1E16 | AZUR SPACE | 4G32C-Advanced | DB 0005979-01-00 | Bare Cell |  | 1E16 | 10000000000000000 | [7 empty] | 0.6316 | 63.16
AS-S32-BOL | AZUR SPACE | S32 Silicon | DB 0002162-00-03 | Bare Cell |  | BOL | 0 | [7 empty] | 1 | 100
AS-S32-3E14 | AZUR SPACE | S32 Silicon | DB 0002162-00-03 | Bare Cell |  | 3E14 | 300000000000000 | [7 empty] | 0.8 | 80
AS-S32-1E15 | AZUR SPACE | S32 Silicon | DB 0002162-00-03 | Bare Cell |  | 1E15 | 1000000000000000 | [7 empty] | 0.74 | 74
AS-S32-3E15 | AZUR SPACE | S32 Silicon | DB 0002162-00-03 | Bare Cell |  | 3E15 | 3000000000000000 | [7 empty] | 0.64 | 64
BP-MSX60-BOL | BP Solar | BP MSX 60 | B4369027-31E5-499D-A541-13E8441ED597.pdf (01-4001-2 2/02) | Module (36 cells) |  | BOL | 0 | [7 empty] | 1 | 100
AS-3G30-4x8-CELL-BOL | AZUR SPACE | 3G30-Advanced (4x8) | DB 00010891-01 | Cell (Bare) |  | BOL | 0 | [7 empty] | 1 | 100
AS-3G30-4x8-CIC-BOL | AZUR SPACE | 3G30-Advanced (4x8) | DB 00010891-01 | CIC (Assembly) |  | BOL | 0 | [7 empty] | 1 | 100
AS-3G30-4x8-CELL-5E13 | AZUR SPACE | 3G30-Advanced (4x8) | DB 00010891-01 | Cell (Bare) |  | 5E13 | 50000000000000 | [7 empty] | 0.9631 | 96.31
AS-3G30-4x8-CIC-5E13 | AZUR SPACE | 3G30-Advanced (4x8) | DB 00010891-01 | CIC (Assembly) |  | 5E13 | 50000000000000 | [7 empty] | 0.9631 | 96.31
AS-3G30-4x8-CELL-2.5E14 | AZUR SPACE | 3G30-Advanced (4x8) | DB 00010891-01 | Cell (Bare) |  | 2.5E14 | 250000000000000 | [7 empty] | 0.9456 | 94.56
AS-3G30-4x8-CIC-2.5E14 | AZUR SPACE | 3G30-Advanced (4x8) | DB 00010891-01 | CIC (Assembly) |  | 2.5E14 | 250000000000000 | [7 empty] | 0.9455 | 94.55
AS-3G30-4x8-CELL-5E14 | AZUR SPACE | 3G30-Advanced (4x8) | DB 00010891-01 | Cell (Bare) |  | 5E14 | 500000000000000 | [7 empty] | 0.927 | 92.7
AS-3G30-4x8-CIC-5E14 | AZUR SPACE | 3G30-Advanced (4x8) | DB 00010891-01 | CIC (Assembly) |  | 5E14 | 500000000000000 | [7 empty] | 0.9288 | 92.88
AS-3G30-4x8-CELL-1E15 | AZUR SPACE | 3G30-Advanced (4x8) | DB 00010891-01 | Cell (Bare) |  | 1E15 | 1000000000000000 | [7 empty] | 0.8882 | 88.82
AS-3G30-4x8-CIC-1E15 | AZUR SPACE | 3G30-Advanced (4x8) | DB 00010891-01 | CIC (Assembly) |  | 1E15 | 1000000000000000 | [7 empty] | 0.8897 | 88.97
AS-3G30-4x8-CELL-1E16 | AZUR SPACE | 3G30-Advanced (4x8) | DB 00010891-01 | Cell (Bare) |  | 1E16 | 10000000000000000 | [7 empty] | 0.6301 | 63.01
AS-3G30-4x8-CIC-1E16 | AZUR SPACE | 3G30-Advanced (4x8) | DB 00010891-01 | CIC (Assembly) |  | 1E16 | 10000000000000000 | [7 empty] | 0.6294 | 62.94
AS-3G30C-384-BOL | AZUR SPACE | 3G30C-Advanced | DB 0003384-01-02 | Bare Cell |  | BOL | 0 | [7 empty] | 1 | 100
AS-3G30C-429-BOL | AZUR SPACE | 3G30C-Advanced | DB 0003429-01-01 | Bare Cell |  | BOL | 0 | [7 empty] | 1 | 100
AS-3G30C-6050-BOL | AZUR SPACE | 3G30C-Advanced | DB 0006050-01-00 | Bare Cell |  | BOL | 0 | [7 empty] | 1 | 100
AS-3G30C-384-2E14 | AZUR SPACE | 3G30C-Advanced | DB 0003384-01-02 | Bare Cell |  | 2.5E14 | 250000000000000 | [7 empty] | 0.9703 | 97.03
AS-3G30C-429-2E14 | AZUR SPACE | 3G30C-Advanced | DB 0003429-01-01 | Bare Cell |  | 2.5E14 | 250000000000000 | [7 empty] | 0.9703 | 97.03
AS-3G30C-6050-2E14 | AZUR SPACE | 3G30C-Advanced | DB 0006050-01-00 | Bare Cell |  | 2.5E14 | 250000000000000 | [7 empty] | 0.9711 | 97.11
AS-3G30C-384-5E14 | AZUR SPACE | 3G30C-Advanced | DB 0003384-01-02 | Bare Cell |  | 5E14 | 500000000000000 | [7 empty] | 0.9427 | 94.27
AS-3G30C-429-5E14 | AZUR SPACE | 3G30C-Advanced | DB 0003429-01-01 | Bare Cell |  | 5E14 | 500000000000000 | [7 empty] | 0.9427 | 94.27
AS-3G30C-6050-5E14 | AZUR SPACE | 3G30C-Advanced | DB 0006050-01-00 | Bare Cell |  | 5E14 | 500000000000000 | [7 empty] | 0.9434 | 94.34
AS-3G30C-384-1E15 | AZUR SPACE | 3G30C-Advanced | DB 0003384-01-02 | Bare Cell |  | 1E15 | 1000000000000000 | [7 empty] | 0.8987 | 89.87
AS-3G30C-429-1E15 | AZUR SPACE | 3G30C-Advanced | DB 0003429-01-01 | Bare Cell |  | 1E15 | 1000000000000000 | [7 empty] | 0.8987 | 89.87
AS-3G30C-6050-1E15 | AZUR SPACE | 3G30C-Advanced | DB 0006050-01-00 | Bare Cell |  | 1E15 | 1000000000000000 | [7 empty] | 0.8994 | 89.94
AS-3T34A-BOL | AZUR SPACE | 3T34A | DB 0003569-02-00 | Assembly (SCA) |  | BOL | 0 | [7 empty] | 1 | 100
SAT-ZTJ-BOL | SolAero/RocketLab | ZTJ | ZTJ Datasheet April 2018 | Bare Cell / CIC available |  | BOL | 0 | 1 | 1 |  | 1 | 1 |  |  | 1 | 100
SAT-ZTJ-3E13 | SolAero/RocketLab | ZTJ | ZTJ Datasheet April 2018 | Bare Cell / CIC available |  | 3E13 | 30000000000000 | 0.96 | 0.99 |  | 0.98 | 0.99 |  |  | 0.99 | 99
SAT-ZTJ-1E14 | SolAero/RocketLab | ZTJ | ZTJ Datasheet April 2018 | Bare Cell / CIC available |  | 1E14 | 100000000000000 | 0.95 | 0.98 |  | 0.97 | 0.99 |  |  | 0.96 | 96
SAT-ZTJ-5E14 | SolAero/RocketLab | ZTJ | ZTJ Datasheet April 2018 | Bare Cell / CIC available |  | 5E14 | 500000000000000 | 0.91 | 0.97 |  | 0.93 | 0.96 |  |  | 0.9 | 90
SAT-ZTJ-1E15 | SolAero/RocketLab | ZTJ | ZTJ Datasheet April 2018 | Bare Cell / CIC available |  | 1E15 | 1000000000000000 | 0.89 | 0.94 |  | 0.91 | 0.94 |  |  | 0.85 | 85
SAT-ZTJ-3E15 | SolAero/RocketLab | ZTJ | ZTJ Datasheet April 2018 | Bare Cell / CIC available |  | 3E15 | 3000000000000000 | 0.86 | 0.89 |  | 0.87 | 0.86 |  |  | 0.75 | 75
SAT-ZTJ-1E16 | SolAero/RocketLab | ZTJ | ZTJ Datasheet April 2018 | Bare Cell / CIC available |  | 1E16 | 10000000000000000 | 0.82 | 0.82 |  | 0.83 | 0.74 |  |  | 0.62 | 62
SAT-ZTJplus-BOL | SolAero/RocketLab | ZTJ+ | ZTJ+ Datasheet April 2018 | Bare Cell |  | BOL | 0 | 1 |  | 1 | 1 |  | 1 |  | 1 | 100
SAT-ZTJplus-5E14 | SolAero/RocketLab | ZTJ+ | ZTJ+ Datasheet April 2018 | Bare Cell |  | 5E14 | 500000000000000 | 0.92 |  | 0.99 | 0.92 |  | 0.99 |  | 0.91 | 91
SAT-ZTJplus-1E15 | SolAero/RocketLab | ZTJ+ | ZTJ+ Datasheet April 2018 | Bare Cell |  | 1E15 | 1000000000000000 | 0.9 |  | 0.97 | 0.9 |  | 0.97 |  | 0.87 | 87
SAT-ZTJplus-5E15 | SolAero/RocketLab | ZTJ+ | ZTJ+ Datasheet April 2018 | Bare Cell |  | 5E15 | 5000000000000000 | 0.85 |  | 0.9 | 0.84 |  | 0.87 |  | 0.73 | 73
SAT-ZTJ-Omega-BOL | SolAero/RocketLab | ZTJ-Omega | ZTJ-Omega Datasheet April 2018 | Bare Cell / CIC available |  | BOL | 0 | 1 |  | 1 | 1 |  | 1 |  | 1 | 100
SAT-ZTJ-Omega-4.5E9 | SolAero/RocketLab | ZTJ-Omega | ZTJ-Omega Datasheet April 2018 | Bare Cell / CIC available |  | 4.5E9 | 4500000000 | 0.99 |  | 1 | 0.98 |  | 0.99 |  | 0.97 | 97
SAT-ZTJ-Omega-2.3E10 | SolAero/RocketLab | ZTJ-Omega | ZTJ-Omega Datasheet April 2018 | Bare Cell / CIC available |  | 2.3E10 | 23000000000 | 0.98 |  | 0.99 | 0.97 |  | 0.99 |  | 0.96 | 96
SAT-ZTJ-Omega-8.8E10 | SolAero/RocketLab | ZTJ-Omega | ZTJ-Omega Datasheet April 2018 | Bare Cell / CIC available |  | 8.8E10 | 88000000000 | 0.95 |  | 0.97 | 0.94 |  | 0.97 |  | 0.91 | 91
SAT-ZTJ-Omega-3.4E11 | SolAero/RocketLab | ZTJ-Omega | ZTJ-Omega Datasheet April 2018 | Bare Cell / CIC available |  | 3.4E11 | 340000000000 | 0.91 |  | 0.91 | 0.9 |  | 0.9 |  | 0.81 | 81
SPL-TASC-BOL | Spectrolab (Boeing) | TASC (Triangular) | PV_NM_TASC_ITJ.pdf (4/10/02) | Bare Cell (triangular) |  | BOL | 0 | [7 empty] | 1 | 100
SPL-XTESF-US-BOL | Spectrolab (Boeing) | XTE-SF | XTE-SF_Data_Sheet (AIAA S-111-2014) | Bare Cell | AIAA | BOL | 0 | 1 |  | 1 | 1 |  | 1 |  | 1 | 100
SPL-XTESF-ECSS-BOL | Spectrolab (Boeing) | XTE-SF | XTE-SF_Data_Sheet (ECSS 12/23/19) | Bare Cell | ECSS | BOL | 0 | 1 |  | 1 | 1 |  | 1 |  | 1 | 100
SPL-XTESF-US-1E14 | Spectrolab (Boeing) | XTE-SF | XTE-SF_Data_Sheet (AIAA S-111-2014) | Bare Cell | AIAA | 1E14 | 100000000000000 | 0.92 |  | 1 | 0.92 |  | 1 |  | 0.93 | 93
SPL-XTESF-ECSS-1E14 | Spectrolab (Boeing) | XTE-SF | XTE-SF_Data_Sheet (ECSS 12/23/19) | Bare Cell | ECSS | 1E14 | 100000000000000 | 0.93 |  | 1 | 0.93 |  | 1 |  | 0.93 | 93
SPL-XTESF-US-5E14 | Spectrolab (Boeing) | XTE-SF | XTE-SF_Data_Sheet (AIAA S-111-2014) | Bare Cell | AIAA | 5E14 | 500000000000000 | 0.88 |  | 1 | 0.88 |  | 0.99 |  | 0.88 | 88
SPL-XTESF-ECSS-5E14 | Spectrolab (Boeing) | XTE-SF | XTE-SF_Data_Sheet (ECSS 12/23/19) | Bare Cell | ECSS | 5E14 | 500000000000000 | 0.9 |  | 1 | 0.9 |  | 1 |  | 0.89 | 89
SPL-XTESF-US-1E15 | Spectrolab (Boeing) | XTE-SF | XTE-SF_Data_Sheet (AIAA S-111-2014) | Bare Cell | AIAA | 1E15 | 1000000000000000 | 0.86 |  | 0.99 | 0.86 |  | 0.98 |  | 0.84 | 84
SPL-XTESF-ECSS-1E15 | Spectrolab (Boeing) | XTE-SF | XTE-SF_Data_Sheet (ECSS 12/23/19) | Bare Cell | ECSS | 1E15 | 1000000000000000 | 0.88 |  | 0.99 | 0.87 |  | 0.99 |  | 0.87 | 87
SPL-XTESF-US-1E16 | Spectrolab (Boeing) | XTE-SF | XTE-SF_Data_Sheet (AIAA S-111-2014) | Bare Cell | AIAA | 1E16 | 10000000000000000 | 0.78 |  | 0.94 | 0.76 |  | 0.88 |  | 0.66 | 66
SPL-XTESF-ECSS-1E16 | Spectrolab (Boeing) | XTE-SF | XTE-SF_Data_Sheet (ECSS 12/23/19) | Bare Cell | ECSS | 1E16 | 10000000000000000 | 0.8 |  | 0.96 | 0.79 |  | 0.91 |  | 0.72 | 72
SPL-XTJ-BOL-26cm2 | Spectrolab (Boeing) | XTJ | PVSC 2010 IEEE (pvsc_2010_5614561) | Bare Cell |  | BOL | 0 | [7 empty] | 1 | 100
SPL-XTJ-Proton-1E10 | Spectrolab (Boeing) | XTJ | PVSC 2010 IEEE (pvsc_2010_5614561) | Bare Cell |  | 1E10 | 10000000000 | 0.945 | 1.008 |  | 0.943 | 1.008 |  | 0.997 | 0.951 | 95.1
SPL-XTJ-Proton-2E10 | Spectrolab (Boeing) | XTJ | PVSC 2010 IEEE (pvsc_2010_5614561) | Bare Cell |  | 2E10 | 20000000000 | 0.934 | 1.006 |  | 0.93 | 1.003 |  | 0.993 | 0.933 | 93.3
SPL-XTJ-Proton-5E10 | Spectrolab (Boeing) | XTJ | PVSC 2010 IEEE (pvsc_2010_5614561) | Bare Cell |  | 5E10 | 50000000000 | 0.912 | 1.002 |  | 0.905 | 0.987 |  | 0.977 | 0.893 | 89.3
SPL-XTJ-Proton-1E11 | Spectrolab (Boeing) | XTJ | PVSC 2010 IEEE (pvsc_2010_5614561) | Bare Cell |  | 1E11 | 100000000000 | 0.897 | 0.994 |  | 0.884 | 0.97 |  | 0.962 | 0.857 | 85.7
SPL-XTJ-Proton-3E11 | Spectrolab (Boeing) | XTJ | PVSC 2010 IEEE (pvsc_2010_5614561) | Bare Cell |  | 3E11 | 300000000000 | 0.85 | 0.972 |  | 0.828 | 0.927 |  | 0.928 | 0.767 | 76.7
SPL-XTJ-3E13 | Spectrolab (Boeing) | XTJ | PVSC 2010 IEEE (pvsc_2010_5614561) | Bare Cell |  | 3E13 | 30000000000000 | 0.957 | 1.011 |  | 0.959 | 1.01 |  | 1.003 | 0.969 | 96.9
SPL-XTJ-1E14 | Spectrolab (Boeing) | XTJ | PVSC 2010 IEEE (pvsc_2010_5614561) | Bare Cell |  | 1E14 | 100000000000000 | 0.941 | 1.006 |  | 0.944 | 1.006 |  | 1.003 | 0.95 | 95
SPL-XTJ-5E14 | Spectrolab (Boeing) | XTJ | PVSC 2010 IEEE (pvsc_2010_5614561) | Bare Cell |  | 5E14 | 500000000000000 | 0.911 | 0.997 |  | 0.912 | 0.987 |  | 0.991 | 0.9 | 90
SPL-XTJ-1E15 | Spectrolab (Boeing) | XTJ | PVSC 2010 IEEE (pvsc_2010_5614561) | Bare Cell |  | 1E15 | 1000000000000000 | 0.896 | 0.983 |  | 0.896 | 0.951 |  | 0.968 | 0.852 | 85.2
SPL-XTJ-3E15 | Spectrolab (Boeing) | XTJ | PVSC 2010 IEEE (pvsc_2010_5614561) | Bare Cell |  | 3E15 | 3000000000000000 | 0.863 | 0.947 |  | 0.856 | 0.902 |  | 0.944 | 0.771 | 77.1
SPL-XTJ-1E16 | Spectrolab (Boeing) | XTJ | PVSC 2010 IEEE (pvsc_2010_5614561) | Bare Cell |  | 1E16 | 10000000000000000 | 0.809 | 0.889 |  | 0.797 | 0.826 |  | 0.914 | 0.657 | 65.7
SPL-XTJPrime-US-BOL | Spectrolab (Boeing) | XTJ Prime | XTJ_Prime_Data_Sheet_7-28-2016 | Bare Cell | AIAA-S111-2005 | BOL | 0 | 1 |  | 1 | 1 |  | 1 |  | 1 | 100
SPL-XTJPrime-ECSS-BOL | Spectrolab (Boeing) | XTJ Prime | XTJ_Prime_Data_Sheet_7-28-2016 | Bare Cell | ECSS | BOL | 0 | 1 |  | 1 | 1 |  | 1 |  | 1 | 100
SPL-XTJPrime-US-5E14 | Spectrolab (Boeing) | XTJ Prime | XTJ_Prime_Data_Sheet_7-28-2016 | Bare Cell | AIAA-S111-2005 | 5E14 | 500000000000000 | 0.89 |  | 0.99 | 0.89 |  | 0.99 |  | 0.88 | 88
SPL-XTJPrime-ECSS-5E14 | Spectrolab (Boeing) | XTJ Prime | XTJ_Prime_Data_Sheet_7-28-2016 | Bare Cell | ECSS | 5E14 | 500000000000000 | 0.9 |  | 0.99 | 0.91 |  | 0.99 |  | 0.9 | 90
SPL-XTJPrime-US-1E15 | Spectrolab (Boeing) | XTJ Prime | XTJ_Prime_Data_Sheet_7-28-2016 | Bare Cell | AIAA-S111-2005 | 1E15 | 1000000000000000 | 0.87 |  | 0.98 | 0.87 |  | 0.97 |  | 0.85 | 85
SPL-XTJPrime-ECSS-1E15 | Spectrolab (Boeing) | XTJ Prime | XTJ_Prime_Data_Sheet_7-28-2016 | Bare Cell | ECSS | 1E15 | 1000000000000000 | 0.88 |  | 0.99 | 0.89 |  | 0.98 |  | 0.87 | 87
SPL-XTJPrime-US-3E15 | Spectrolab (Boeing) | XTJ Prime | XTJ_Prime_Data_Sheet_7-28-2016 | Bare Cell | AIAA-S111-2005 | 3E15 | 3000000000000000 | 0.83 |  | 0.96 | 0.83 |  | 0.92 |  | 0.76 | 76
SPL-XTJPrime-ECSS-3E15 | Spectrolab (Boeing) | XTJ Prime | XTJ_Prime_Data_Sheet_7-28-2016 | Bare Cell | ECSS | 3E15 | 3000000000000000 | 0.85 |  | 0.97 | 0.85 |  | 0.94 |  | 0.8 | 80
SPL-XTJPrime-US-1E16 | Spectrolab (Boeing) | XTJ Prime | XTJ_Prime_Data_Sheet_7-28-2016 | Bare Cell | AIAA-S111-2005 | 1E16 | 10000000000000000 | 0.78 |  | 0.93 | 0.76 |  | 0.86 |  | 0.65 | 65
SPL-XTJPrime-ECSS-1E16 | Spectrolab (Boeing) | XTJ Prime | XTJ_Prime_Data_Sheet_7-28-2016 | Bare Cell | ECSS | 1E16 | 10000000000000000 | 0.8 |  | 0.94 | 0.8 |  | 0.88 |  | 0.7 | 70

## LEGENDE_SOURCES
LÉGENDE ET SOURCES DE DONNÉES
COULEURS DES LIGNES
Triple Junction GaAs (30% général) | Bleu clair | D6E4F0
3G30C-Advanced (Azur Space) | Bleu | C8E6FA
Quadruple Junction GaAs (32%) | Vert | D5E8D4
Triple Junction 34% (3T34A) | Jaune | FFF2CC
Silicon / Module Si | Rose | F8CECC
XTJ / XTE-SF (Spectrolab) | Violet clair | E1D5E7
ZTJ / ZTJ+ / ZTJ-Omega (SolAero) | Bleu clair | DAE8FC
Cellule terrestre | Gris | F5F5F5
COULEURS DÉGRADATION
BOL (0 fluence) | Blanc | FFFFFF
EOL légère (<1E14) | Jaune pâle | FFFDE7
EOL modérée (<1E15) | Orange pâle | FFF3E0
EOL sévère (≥1E15) | Rose | FCE4EC
SOURCES UTILISÉES | Fichier / Référence | Note
DB 0003384-01-02 | 3G30C-Advanced (Azur Space 2016) | Grille 3 pads
DB 0003429-01-01 | 3G30C-Advanced (Azur Space 2016) | Grille 2 pads
DB 0006050-01-00 | 3G30C-Advanced (Azur Space 2019) | Format 26.51cm²
DB 00010891-01 | 3G30-Advanced 4x8 (Azur Space 2025) | Cell+CIC
DB 0005979-01-00 | 4G32C-Advanced (Azur Space 2019) | Quadruple Junction
DB 0003569-02-00 | 3T34A Assembly (Azur Space 2019) | 34% Terrestre
DB 0002162-00-03 | S32 Silicon (Azur Space 2016) | Silicon espace
ZTJ Datasheet Apr 2018 | ZTJ SolAero/RocketLab | 29.5% 1MeV e-
ZTJ-Omega Apr 2018 | ZTJ-Omega SolAero | 30.2% LEO proton
ZTJ+ Apr 2018 | ZTJ+ SolAero | 29.4% GEO haute rad.
pvsc_2010_5614561 | XTJ Spectrolab IEEE PVSC 2010 | Ratio norm. 1MeV
XTJ_Prime 7-28-2016 | XTJ Prime Spectrolab | 30.7% AIAA+ECSS
XTE-SF_Data_Sheet | XTE-SF Spectrolab | 32.2% AIAA+ECSS
PV_NM_TASC_ITJ | TASC Spectrolab 2002 | Triangulaire AM1.5
B4369027 (BP MSX60) | BP Solar MSX60 2002 | Module multicristallin